## Pre-CatE-Hex-10.9-preloadedtens
Eurocode 3 - Annexes nationales français (EN 1993-1-8:2005)
Boulons à tête hexagonale de classe 10.9 , Résistances de boulon pour: S460
Boulons précontraints en traction (Catégorie E)
Diamètre du boulon | Aire de résistance en traction | Résistance à la traction | Boulons en traction
Epaisseur minimale au cisaillement par poiçonnage
d | As | Ft,Rd | tmin
mm | mm2 | kN | mm
16 | 157 | 113 | 5,1
20 | 245 | 176 | 6,8
24 | 353 | 254 | 7,6
30 | 561 | 404 | 9,9
The minimum thickness is such that the design punching shear resistance Bp,Rd is equal to the design tension resistance Ft,Rd
Ces données ont été téléchargées du site Orange Book (http://orangebook.arcelormittal.com /fr-fr/valeurs-de-dimensionnement/francais-na/boulons-et-soudures/tete-hexagonale-classe-10-9/precontraint-en-traction/s460/) le 07/11/2023 à 10:23.
© 2023, SCI et ArcelorMittal Sections commerciales S.A. Ces données sont soumises aux mêmes conditions que celles définies par le site Orange Book (http://orangebook.arcelormittal.com/terms-conditions/)