## HD-compression-S460-Eurocode3-F
Eurocode 3 - Annexes nationales français (EN 1993-1-1:2005, EN 10365)
Poutrelles-poteaux à larges ailes - HD, Résistance à la compression axiale pour: S460/HISTAR®460
Désignation du profilé |  |  | Résistance à la compression Nb,y,Rd, Nb,z,Rd, Nb,T,Rd (kN) pour les longueurs de flambement (m)
|  | Axe | 1,0 | 1,5 | 2,0 | 2,5 | 3,0 | 3,5 | 4,0 | 5,0 | 6,0 | 7,0 | 8,0 | 9,0 | 10,0 | 11,0 | 12,0 | 13,0 | 14,0
HD 400 x 1299 | + | Nb,y,Rd | 74 500 | 74 500 | 74 500 | 74 500 | 74 300 | 73 800 | 73 200 | 72 000 | 70 700 | 69 200 | 67 600 | 65 700 | 63 500 | 60 900 | 58 000 | 54 800 | 51 300
|  | Nb,z,Rd | 74 500 | 74 500 | 73 500 | 71 900 | 70 200 | 68 500 | 66 600 | 62 500 | 57 800 | 52 500 | 46 800 | 41 200 | 36 100 | 31 500 | 27 600 | 24 300 | 21 500
|  | Nb,T,Rd | 74 500 | 74 500 | 74 500 | 74 500 | 74 300 | 74 100 | 73 900 | 73 700 | 73 600 | 73 500 | 73 500 | 73 400 | 73 400 | 73 400 | 73 400 | 73 400 | 73 400
HD 400 x 1202 | + | Nb,y,Rd | 68 900 | 68 900 | 68 900 | 68 900 | 68 700 | 68 100 | 67 600 | 66 400 | 65 200 | 63 800 | 62 100 | 60 300 | 58 100 | 55 600 | 52 800 | 49 600 | 46 300
|  | Nb,z,Rd | 68 900 | 68 900 | 67 900 | 66 400 | 64 800 | 63 200 | 61 400 | 57 500 | 53 000 | 48 000 | 42 700 | 37 500 | 32 700 | 28 500 | 25 000 | 21 900 | 19 400
|  | Nb,T,Rd | 68 900 | 68 900 | 68 900 | 68 900 | 68 500 | 68 300 | 68 200 | 68 000 | 67 800 | 67 800 | 67 700 | 67 700 | 67 600 | 67 600 | 67 600 | 67 600 | 67 600
HD 400 x 1086 | + | Nb,y,Rd | 62 400 | 62 400 | 62 400 | 62 400 | 62 200 | 61 700 | 61 200 | 60 100 | 59 000 | 57 700 | 56 200 | 54 500 | 52 500 | 50 300 | 47 600 | 44 800 | 41 700
|  | Nb,z,Rd | 62 400 | 62 400 | 61 300 | 59 900 | 58 400 | 56 900 | 55 300 | 51 600 | 47 300 | 42 600 | 37 600 | 32 800 | 28 500 | 24 800 | 21 700 | 19 000 | 16 800
|  | Nb,T,Rd | 62 400 | 62 400 | 62 400 | 62 100 | 61 800 | 61 600 | 61 500 | 61 200 | 61 100 | 61 000 | 61 000 | 61 000 | 60 900 | 60 900 | 60 900 | 60 900 | 60 900
HD 400 x 990 | + | Nb,y,Rd | 56 800 | 56 800 | 56 800 | 56 800 | 56 600 | 56 100 | 55 700 | 54 700 | 53 600 | 52 300 | 50 900 | 49 300 | 47 400 | 45 200 | 42 700 | 40 000 | 37 100
|  | Nb,z,Rd | 56 800 | 56 800 | 55 800 | 54 500 | 53 100 | 51 700 | 50 200 | 46 700 | 42 700 | 38 300 | 33 700 | 29 300 | 25 400 | 22 100 | 19 300 | 16 900 | 14 900
|  | Nb,T,Rd | 56 800 | 56 800 | 56 800 | 56 400 | 56 100 | 55 900 | 55 700 | 55 500 | 55 400 | 55 300 | 55 200 | 55 200 | 55 200 | 55 200 | 55 100 | 55 100 | 55 100
HD 400 x 900 | + | Nb,y,Rd | 51 700 | 51 700 | 51 700 | 51 700 | 51 400 | 51 000 | 50 600 | 49 600 | 48 600 | 47 400 | 46 100 | 44 500 | 42 700 | 40 600 | 38 200 | 35 600 | 32 900
|  | Nb,z,Rd | 51 700 | 51 700 | 50 700 | 49 500 | 48 200 | 46 900 | 45 500 | 42 300 | 38 600 | 34 400 | 30 200 | 26 200 | 22 700 | 19 700 | 17 100 | 15 000 | 13 200
|  | Nb,T,Rd | 51 700 | 51 700 | 51 600 | 51 200 | 50 900 | 50 700 | 50 500 | 50 300 | 50 100 | 50 100 | 50 000 | 50 000 | 49 900 | 49 900 | 49 900 | 49 900 | 49 900
HD 400 x 818 | + | Nb,y,Rd | 48 000 | 48 000 | 48 000 | 48 000 | 47 700 | 47 300 | 46 800 | 45 900 | 44 900 | 43 800 | 42 400 | 40 900 | 39 000 | 36 900 | 34 500 | 32 000 | 29 400
|  | Nb,z,Rd | 48 000 | 48 000 | 47 300 | 46 600 | 45 800 | 45 000 | 44 000 | 41 700 | 38 600 | 34 700 | 30 400 | 26 200 | 22 400 | 19 200 | 16 600 | 14 400 | 12 600
|  | Nb,T,Rd | 48 000 | 48 000 | 47 800 | 47 600 | 47 400 | 47 200 | 47 100 | 46 900 | 46 800 | 46 800 | 46 700 | 46 700 | 46 700 | 46 700 | 46 700 | 46 600 | 46 600
HD 400 x 744 | + | Nb,y,Rd | 43 600 | 43 600 | 43 600 | 43 600 | 43 300 | 42 900 | 42 500 | 41 600 | 40 700 | 39 600 | 38 300 | 36 900 | 35 100 | 33 100 | 30 800 | 28 400 | 26 100
|  | Nb,z,Rd | 43 600 | 43 600 | 43 000 | 42 300 | 41 600 | 40 800 | 39 900 | 37 700 | 34 800 | 31 200 | 27 200 | 23 300 | 19 900 | 17 100 | 14 700 | 12 800 | 11 200
|  | Nb,T,Rd | 43 600 | 43 600 | 43 400 | 43 100 | 42 900 | 42 800 | 42 600 | 42 500 | 42 400 | 42 300 | 42 300 | 42 200 | 42 200 | 42 200 | 42 200 | 42 200 | 42 200
HD 400 x 677 | + | Nb,y,Rd | 39 700 | 39 700 | 39 700 | 39 700 | 39 400 | 39 000 | 38 600 | 37 800 | 36 900 | 35 900 | 34 700 | 33 300 | 31 600 | 29 700 | 27 500 | 25 300 | 23 100
|  | Nb,z,Rd | 39 700 | 39 700 | 39 100 | 38 500 | 37 800 | 37 100 | 36 300 | 34 200 | 31 500 | 28 200 | 24 500 | 20 900 | 17 800 | 15 300 | 13 100 | 11 400 | 9 970
|  | Nb,T,Rd | 39 700 | 39 700 | 39 500 | 39 200 | 39 000 | 38 800 | 38 700 | 38 500 | 38 400 | 38 300 | 38 300 | 38 200 | 38 200 | 38 200 | 38 200 | 38 200 | 38 200
HD 400 x 634 | + | Nb,y,Rd | 37 200 | 37 200 | 37 200 | 37 200 | 36 800 | 36 500 | 36 100 | 35 400 | 34 500 | 33 500 | 32 400 | 31 000 | 29 400 | 27 500 | 25 500 | 23 400 | 21 300
|  | Nb,z,Rd | 37 200 | 37 100 | 36 600 | 36 000 | 35 400 | 34 700 | 33 900 | 31 900 | 29 400 | 26 100 | 22 600 | 19 300 | 16 500 | 14 100 | 12 100 | 10 500 | 9 180
|  | Nb,T,Rd | 37 200 | 37 200 | 36 900 | 36 600 | 36 400 | 36 200 | 36 100 | 35 900 | 35 800 | 35 700 | 35 700 | 35 600 | 35 600 | 35 600 | 35 600 | 35 600 | 35 600
HD 400 x 592 | + | Nb,y,Rd | 34 700 | 34 700 | 34 700 | 34 700 | 34 400 | 34 100 | 33 700 | 33 000 | 32 200 | 31 200 | 30 100 | 28 800 | 27 300 | 25 500 | 23 500 | 21 600 | 19 600
|  | Nb,z,Rd | 34 700 | 34 700 | 34 200 | 33 600 | 33 000 | 32 300 | 31 600 | 29 700 | 27 300 | 24 200 | 20 900 | 17 800 | 15 200 | 12 900 | 11 100 | 9 650 | 8 440
|  | Nb,T,Rd | 34 700 | 34 700 | 34 400 | 34 100 | 33 900 | 33 800 | 33 600 | 33 400 | 33 300 | 33 200 | 33 200 | 33 100 | 33 100 | 33 100 | 33 100 | 33 100 | 33 000
HD 400 x 551 | + | Nb,y,Rd | 32 300 | 32 300 | 32 300 | 32 200 | 31 900 | 31 600 | 31 300 | 30 600 | 29 800 | 28 900 | 27 900 | 26 600 | 25 100 | 23 400 | 21 600 | 19 700 | 17 900
|  | Nb,z,Rd | 32 300 | 32 200 | 31 700 | 31 200 | 30 600 | 30 000 | 29 300 | 27 600 | 25 200 | 22 300 | 19 300 | 16 400 | 13 900 | 11 900 | 10 200 | 8 850 | 7 730
|  | Nb,T,Rd | 32 300 | 32 300 | 31 900 | 31 700 | 31 400 | 31 300 | 31 100 | 30 900 | 30 800 | 30 700 | 30 700 | 30 600 | 30 600 | 30 600 | 30 500 | 30 500 | 30 500
HD 400 x 509 | + | Nb,y,Rd | 29 900 | 29 900 | 29 900 | 29 800 | 29 500 | 29 200 | 28 900 | 28 300 | 27 600 | 26 700 | 25 700 | 24 500 | 23 100 | 21 400 | 19 700 | 18 000 | 16 300
|  | Nb,z,Rd | 29 900 | 29 800 | 29 300 | 28 900 | 28 300 | 27 700 | 27 100 | 25 400 | 23 200 | 20 500 | 17 700 | 15 000 | 12 700 | 10 900 | 9 340 | 8 090 | 7 070
|  | Nb,T,Rd | 29 900 | 29 800 | 29 500 | 29 200 | 29 000 | 28 800 | 28 700 | 28 500 | 28 300 | 28 200 | 28 200 | 28 100 | 28 100 | 28 100 | 28 000 | 28 000 | 28 000
HD 400 x 463 | + | Nb,y,Rd | 27 100 | 27 100 | 27 100 | 27 000 | 26 800 | 26 500 | 26 200 | 25 600 | 25 000 | 24 200 | 23 200 | 22 100 | 20 700 | 19 200 | 17 600 | 16 000 | 14 500
|  | Nb,z,Rd | 27 100 | 27 100 | 26 600 | 26 200 | 25 700 | 25 200 | 24 500 | 23 000 | 21 000 | 18 500 | 15 800 | 13 400 | 11 400 | 9 680 | 8 320 | 7 200 | 6 290
|  | Nb,T,Rd | 27 100 | 27 100 | 26 800 | 26 500 | 26 300 | 26 100 | 25 900 | 25 700 | 25 600 | 25 500 | 25 400 | 25 300 | 25 300 | 25 200 | 25 200 | 25 200 | 25 200
HD 400 x 421 | + | Nb,y,Rd | 24 700 | 24 700 | 24 700 | 24 600 | 24 400 | 24 100 | 23 900 | 23 300 | 22 700 | 21 900 | 21 000 | 20 000 | 18 700 | 17 300 | 15 800 | 14 300 | 12 900
|  | Nb,z,Rd | 24 700 | 24 600 | 24 300 | 23 800 | 23 400 | 22 900 | 22 300 | 20 900 | 19 000 | 16 700 | 14 300 | 12 100 | 10 200 | 8 710 | 7 480 | 6 480 | 5 650
|  | Nb,T,Rd | 24 700 | 24 600 | 24 300 | 24 100 | 23 900 | 23 700 | 23 500 | 23 300 | 23 100 | 23 000 | 22 900 | 22 800 | 22 800 | 22 700 | 22 700 | 22 700 | 22 700
HD 400 x 382 | + | Nb,y,Rd | 22 400 | 22 400 | 22 400 | 22 300 | 22 100 | 21 900 | 21 600 | 21 100 | 20 500 | 19 800 | 19 000 | 18 000 | 16 800 | 15 500 | 14 100 | 12 800 | 11 500
|  | Nb,z,Rd | 22 400 | 22 300 | 22 000 | 21 600 | 21 200 | 20 700 | 20 200 | 18 900 | 17 100 | 15 000 | 12 800 | 10 800 | 9 140 | 7 780 | 6 680 | 5 780 | 5 050
|  | Nb,T,Rd | 22 400 | 22 300 | 22 000 | 21 800 | 21 600 | 21 400 | 21 200 | 20 900 | 20 800 | 20 600 | 20 500 | 20 400 | 20 400 | 20 300 | 20 300 | 20 300 | 20 300
HD 400 x 347 | + | Nb,y,Rd | 20 300 | 20 300 | 20 300 | 20 200 | 20 000 | 19 800 | 19 600 | 19 100 | 18 600 | 17 900 | 17 100 | 16 200 | 15 100 | 13 900 | 12 600 | 11 400 | 10 300
|  | Nb,z,Rd | 20 300 | 20 300 | 19 900 | 19 600 | 19 200 | 18 800 | 18 300 | 17 100 | 15 500 | 13 500 | 11 500 | 9 730 | 8 220 | 6 990 | 6 000 | 5 190 | 4 530
|  | Nb,T,Rd | 20 300 | 20 200 | 20 000 | 19 700 | 19 500 | 19 300 | 19 100 | 18 900 | 18 600 | 18 500 | 18 400 | 18 300 | 18 200 | 18 200 | 18 100 | 18 100 | 18 100
HD 400 x 314 |  | Nb,y,Rd | 18 400 | 18 400 | 18 400 | 18 300 | 18 100 | 17 900 | 17 700 | 17 300 | 16 700 | 16 100 | 15 400 | 14 500 | 13 500 | 12 400 | 11 300 | 10 100 | 9 110
|  | Nb,z,Rd | 18 400 | 18 300 | 18 000 | 17 700 | 17 300 | 16 900 | 16 500 | 15 400 | 13 900 | 12 100 | 10 300 | 8 660 | 7 300 | 6 210 | 5 320 | 4 610 | 4 020
|  | Nb,T,Rd | 18 400 | 18 300 | 18 000 | 17 800 | 17 600 | 17 400 | 17 200 | 16 900 | 16 600 | 16 500 | 16 300 | 16 200 | 16 100 | 16 100 | 16 000 | 16 000 | 15 900
HD 400 x 287 |  | Nb,y,Rd | 16 800 | 16 800 | 16 800 | 16 800 | 16 600 | 16 400 | 16 200 | 15 800 | 15 300 | 14 800 | 14 100 | 13 300 | 12 300 | 11 300 | 10 200 | 9 210 | 8 270
|  | Nb,z,Rd | 16 800 | 16 800 | 16 500 | 16 200 | 15 900 | 15 500 | 15 100 | 14 100 | 12 700 | 11 100 | 9 380 | 7 900 | 6 660 | 5 660 | 4 850 | 4 200 | 3 660
|  | Nb,T,Rd | 16 800 | 16 800 | 16 500 | 16 300 | 16 100 | 15 900 | 15 700 | 15 400 | 15 100 | 14 900 | 14 700 | 14 600 | 14 500 | 14 400 | 14 400 | 14 300 | 14 300
HD 400 x 262 |  | Nb,y,Rd | 15 400 | 15 400 | 15 400 | 15 300 | 15 100 | 15 000 | 14 800 | 14 400 | 14 000 | 13 500 | 12 800 | 12 100 | 11 200 | 10 200 | 9 240 | 8 310 | 7 450
|  | Nb,z,Rd | 15 400 | 15 300 | 15 100 | 14 800 | 14 500 | 14 200 | 13 800 | 12 800 | 11 600 | 10 000 | 8 500 | 7 150 | 6 020 | 5 120 | 4 390 | 3 790 | 3 310
|  | Nb,T,Rd | 15 400 | 15 300 | 15 100 | 14 800 | 14 600 | 14 400 | 14 200 | 13 900 | 13 600 | 13 400 | 13 200 | 13 100 | 12 900 | 12 800 | 12 800 | 12 700 | 12 600
HD 400 x 237 |  | Nb,y,Rd | 13 800 | 13 800 | 13 800 | 13 700 | 13 600 | 13 500 | 13 300 | 13 000 | 12 600 | 12 100 | 11 500 | 10 800 | 9 970 | 9 090 | 8 200 | 7 360 | 6 590
|  | Nb,z,Rd | 13 800 | 13 800 | 13 600 | 13 300 | 13 000 | 12 700 | 12 400 | 11 500 | 10 300 | 8 960 | 7 570 | 6 360 | 5 360 | 4 550 | 3 900 | 3 370 | 2 940
|  | Nb,T,Rd | 13 800 | 13 700 | 13 500 | 13 300 | 13 100 | 12 900 | 12 700 | 12 400 | 12 100 | 11 800 | 11 600 | 11 400 | 11 300 | 11 100 | 11 000 | 11 000 | 10 900
HD 400 x 216 |  | Nb,y,Rd | 12 700 | 12 700 | 12 700 | 12 600 | 12 500 | 12 300 | 12 200 | 11 900 | 11 500 | 11 000 | 10 500 | 9 830 | 9 070 | 8 260 | 7 440 | 6 670 | 5 970
|  | Nb,z,Rd | 12 700 | 12 600 | 12 400 | 12 200 | 11 900 | 11 700 | 11 300 | 10 500 | 9 450 | 8 170 | 6 900 | 5 790 | 4 880 | 4 140 | 3 550 | 3 070 | 2 680
|  | Nb,T,Rd | 12 700 | 12 600 | 12 400 | 12 200 | 12 000 | 11 800 | 11 600 | 11 200 | 10 900 | 10 600 | 10 300 | 10 100 | 9 970 | 9 830 | 9 710 | 9 610 | 9 530
HD 400 x 187 |  | Nb,y,Rd | 10 900 | 10 900 | 10 900 | 10 800 | 10 700 | 10 600 | 10 500 | 10 200 | 9 880 | 9 480 | 9 000 | 8 420 | 7 760 | 7 040 | 6 340 | 5 670 | 5 070
|  | Nb,z,Rd | 10 900 | 10 900 | 10 700 | 10 500 | 10 300 | 10 000 | 9 750 | 9 040 | 8 080 | 6 970 | 5 870 | 4 920 | 4 140 | 3 510 | 3 010 | 2 600 | 2 270
|  | Nb,T,Rd | 10 900 | 10 800 | 10 700 | 10 500 | 10 300 | 10 100 | 9 900 | 9 520 | 9 140 | 8 810 | 8 510 | 8 250 | 8 040 | 7 850 | 7 700 | 7 580 | 7 470
HD 360 x 196 |  | Nb,y,Rd | 11 500 | 11 500 | 11 500 | 11 400 | 11 300 | 11 200 | 11 000 | 10 800 | 10 400 | 10 000 | 9 490 | 8 880 | 8 180 | 7 440 | 6 690 | 5 990 | 5 360
|  | Nb,z,Rd | 11 500 | 11 400 | 11 200 | 11 000 | 10 800 | 10 500 | 10 100 | 9 300 | 8 180 | 6 930 | 5 770 | 4 800 | 4 020 | 3 400 | 2 900 | 2 510 | 2 180
|  | Nb,T,Rd | 11 500 | 11 400 | 11 200 | 11 000 | 10 800 | 10 600 | 10 400 | 10 100 | 9 750 | 9 460 | 9 220 | 9 020 | 8 850 | 8 710 | 8 590 | 8 500 | 8 420
HD 360 x 179 |  | Nb,y,Rd | 10 500 | 10 500 | 10 500 | 10 400 | 10 300 | 10 200 | 10 100 | 9 800 | 9 490 | 9 100 | 8 630 | 8 070 | 7 430 | 6 740 | 6 060 | 5 430 | 4 850
|  | Nb,z,Rd | 10 500 | 10 400 | 10 200 | 10 000 | 9 800 | 9 540 | 9 240 | 8 460 | 7 430 | 6 290 | 5 230 | 4 340 | 3 640 | 3 080 | 2 630 | 2 270 | 1 980
|  | Nb,T,Rd | 10 500 | 10 400 | 10 200 | 10 000 | 9 840 | 9 660 | 9 460 | 9 090 | 8 730 | 8 410 | 8 130 | 7 900 | 7 700 | 7 540 | 7 400 | 7 290 | 7 200
HD 360 x 162 |  | Nb,y,Rd | 9 490 | 9 490 | 9 490 | 9 420 | 9 310 | 9 210 | 9 100 | 8 850 | 8 570 | 8 220 | 7 790 | 7 280 | 6 700 | 6 070 | 5 460 | 4 880 | 4 360
|  | Nb,z,Rd | 9 490 | 9 420 | 9 240 | 9 060 | 8 850 | 8 620 | 8 340 | 7 630 | 6 700 | 5 660 | 4 700 | 3 910 | 3 270 | 2 760 | 2 360 | 2 040 | 1 780
|  | Nb,T,Rd | 9 490 | 9 390 | 9 220 | 9 050 | 8 870 | 8 690 | 8 500 | 8 110 | 7 730 | 7 380 | 7 070 | 6 800 | 6 580 | 6 400 | 6 240 | 6 120 | 6 010
HD 360 x 147 |  | Nb,y,Rd | 8 640 | 8 640 | 8 640 | 8 570 | 8 480 | 8 380 | 8 280 | 8 060 | 7 790 | 7 470 | 7 070 | 6 600 | 6 060 | 5 490 | 4 920 | 4 400 | 3 930
|  | Nb,z,Rd | 8 640 | 8 570 | 8 420 | 8 250 | 8 060 | 7 840 | 7 580 | 6 930 | 6 060 | 5 120 | 4 240 | 3 520 | 2 940 | 2 490 | 2 120 | 1 830 | 1 600
|  | Nb,T,Rd | 8 640 | 8 550 | 8 390 | 8 230 | 8 060 | 7 880 | 7 690 | 7 300 | 6 900 | 6 520 | 6 180 | 5 890 | 5 650 | 5 450 | 5 280 | 5 140 | 5 030
HD 360 x 134 |  | Nb,y,Rd | 7 850 | 7 850 | 7 850 | 7 780 | 7 700 | 7 610 | 7 510 | 7 310 | 7 060 | 6 760 | 6 400 | 5 960 | 5 470 | 4 940 | 4 430 | 3 960 | 3 530
|  | Nb,z,Rd | 7 850 | 7 780 | 7 640 | 7 480 | 7 310 | 7 110 | 6 880 | 6 280 | 5 490 | 4 630 | 3 830 | 3 180 | 2 660 | 2 250 | 1 920 | 1 660 | 1 440
|  | Nb,T,Rd | 7 850 | 7 760 | 7 610 | 7 460 | 7 300 | 7 130 | 6 950 | 6 550 | 6 140 | 5 730 | 5 370 | 5 060 | 4 810 | 4 600 | 4 430 | 4 280 | 4 170
HD 320 x 300 | + | Nb,y,Rd | 17 600 | 17 600 | 17 600 | 17 400 | 17 200 | 17 000 | 16 800 | 16 300 | 15 700 | 15 000 | 14 100 | 13 000 | 11 800 | 10 600 | 9 480 | 8 420 | 7 490
|  | Nb,z,Rd | 17 600 | 17 300 | 16 900 | 16 400 | 15 900 | 15 300 | 14 500 | 12 600 | 10 300 | 8 260 | 6 650 | 5 420 | 4 480 | 3 760 | 3 200 | 2 750 | 2 390
|  | Nb,T,Rd | 17 600 | 17 400 | 17 200 | 17 000 | 16 900 | 16 800 | 16 700 | 16 600 | 16 500 | 16 400 | 16 400 | 16 400 | 16 400 | 16 400 | 16 400 | 16 300 | 16 300
HD 320 x 245 |  | Nb,y,Rd | 14 400 | 14 400 | 14 300 | 14 200 | 14 000 | 13 800 | 13 700 | 13 200 | 12 700 | 12 100 | 11 400 | 10 500 | 9 470 | 8 470 | 7 520 | 6 670 | 5 920
|  | Nb,z,Rd | 14 400 | 14 100 | 13 800 | 13 400 | 13 000 | 12 400 | 11 800 | 10 200 | 8 320 | 6 660 | 5 350 | 4 360 | 3 600 | 3 020 | 2 570 | 2 210 | 1 920
|  | Nb,T,Rd | 14 400 | 14 200 | 13 900 | 13 800 | 13 600 | 13 500 | 13 400 | 13 300 | 13 200 | 13 100 | 13 100 | 13 000 | 13 000 | 13 000 | 13 000 | 13 000 | 13 000
HD 320 x 198 |  | Nb,y,Rd | 11 600 | 11 600 | 11 600 | 11 500 | 11 300 | 11 200 | 11 000 | 10 700 | 10 200 | 9 680 | 9 020 | 8 240 | 7 410 | 6 580 | 5 820 | 5 140 | 4 550
|  | Nb,z,Rd | 11 600 | 11 400 | 11 100 | 10 800 | 10 400 | 10 000 | 9 460 | 8 080 | 6 540 | 5 210 | 4 180 | 3 400 | 2 810 | 2 360 | 2 000 | 1 720 | 1 490
|  | Nb,T,Rd | 11 600 | 11 400 | 11 200 | 11 000 | 10 900 | 10 800 | 10 600 | 10 500 | 10 300 | 10 200 | 10 200 | 10 100 | 10 100 | 10 100 | 10 000 | 10 000 | 10 000
HD 320 x 158 |  | Nb,y,Rd | 9 260 | 9 260 | 9 230 | 9 120 | 9 010 | 8 890 | 8 760 | 8 460 | 8 100 | 7 650 | 7 090 | 6 450 | 5 760 | 5 100 | 4 490 | 3 960 | 3 500
|  | Nb,z,Rd | 9 260 | 9 060 | 8 850 | 8 600 | 8 300 | 7 930 | 7 480 | 6 340 | 5 110 | 4 060 | 3 240 | 2 640 | 2 180 | 1 820 | 1 550 | 1 330 | 1 160
|  | Nb,T,Rd | 9 260 | 9 070 | 8 900 | 8 730 | 8 570 | 8 430 | 8 300 | 8 070 | 7 900 | 7 760 | 7 660 | 7 580 | 7 520 | 7 470 | 7 430 | 7 400 | 7 380
HD 320 x 127 |  | Nb,y,Rd | 7 420 | 7 420 | 7 390 | 7 300 | 7 210 | 7 110 | 7 010 | 6 760 | 6 460 | 6 090 | 5 620 | 5 090 | 4 530 | 4 000 | 3 520 | 3 100 | 2 730
|  | Nb,z,Rd | 7 420 | 7 260 | 7 080 | 6 880 | 6 630 | 6 330 | 5 960 | 5 020 | 4 020 | 3 180 | 2 540 | 2 060 | 1 700 | 1 430 | 1 210 | 1 040 | 904
|  | Nb,T,Rd | 7 420 | 7 260 | 7 100 | 6 950 | 6 790 | 6 640 | 6 500 | 6 230 | 6 000 | 5 820 | 5 670 | 5 550 | 5 460 | 5 390 | 5 330 | 5 280 | 5 240
HD 320 x 97.6 |  | Nb,y,Rd | 5 720 | 5 720 | 5 700 | 5 630 | 5 550 | 5 480 | 5 390 | 5 200 | 4 960 | 4 660 | 4 280 | 3 860 | 3 420 | 3 010 | 2 640 | 2 320 | 2 050
|  | Nb,z,Rd | 5 720 | 5 600 | 5 460 | 5 290 | 5 100 | 4 860 | 4 570 | 3 830 | 3 060 | 2 410 | 1 920 | 1 560 | 1 290 | 1 080 | 916 | 787 | 683
|  | Nb,T,Rd | 5 710 | 5 590 | 5 460 | 5 320 | 5 180 | 5 020 | 4 870 | 4 560 | 4 270 | 4 030 | 3 830 | 3 680 | 3 560 | 3 460 | 3 380 | 3 320 | 3 260
HD 320 x 74.2 | * | Nb,y,Rd | 4 220 | 4 220 | 4 200 | 4 150 | 4 090 | 4 030 | 3 970 | 3 820 | 3 640 | 3 410 | 3 130 | 2 810 | 2 480 | 2 180 | 1 900 | 1 670 | 1 470
|  | Nb,z,Rd | 4 220 | 4 120 | 4 020 | 3 890 | 3 740 | 3 560 | 3 330 | 2 770 | 2 200 | 1 730 | 1 370 | 1 110 | 918 | 769 | 652 | 560 | 486
|  | Nb,T,Rd | 4 210 | 4 120 | 4 020 | 3 910 | 3 790 | 3 650 | 3 510 | 3 210 | 2 920 | 2 670 | 2 480 | 2 320 | 2 200 | 2 110 | 2 030 | 1 970 | 1 920
HD 260 x 299 | + | Nb,y,Rd | 17 500 | 17 500 | 17 400 | 17 200 | 16 900 | 16 700 | 16 400 | 15 700 | 14 900 | 13 900 | 12 600 | 11 300 | 9 880 | 8 620 | 7 520 | 6 580 | 5 800
|  | Nb,z,Rd | 17 500 | 17 100 | 16 600 | 16 100 | 15 400 | 14 600 | 13 700 | 11 200 | 8 840 | 6 930 | 5 510 | 4 460 | 3 670 | 3 070 | 2 610 | 2 240 | 1 940
|  | Nb,T,Rd | 17 500 | 17 300 | 17 200 | 17 100 | 17 000 | 17 000 | 16 900 | 16 900 | 16 900 | 16 800 | 16 800 | 16 800 | 16 800 | 16 800 | 16 800 | 16 800 | 16 800
HD 260 x 225 | + | Nb,y,Rd | 13 200 | 13 200 | 13 100 | 12 900 | 12 700 | 12 500 | 12 300 | 11 700 | 11 000 | 10 100 | 9 100 | 7 990 | 6 940 | 6 010 | 5 220 | 4 560 | 4 000
|  | Nb,z,Rd | 13 100 | 12 800 | 12 500 | 12 000 | 11 500 | 10 900 | 10 100 | 8 160 | 6 340 | 4 940 | 3 920 | 3 160 | 2 600 | 2 180 | 1 850 | 1 580 | 1 380
|  | Nb,T,Rd | 13 200 | 13 000 | 12 800 | 12 700 | 12 600 | 12 600 | 12 500 | 12 500 | 12 400 | 12 400 | 12 400 | 12 400 | 12 400 | 12 400 | 12 400 | 12 400 | 12 300
HD 260 x 172 |  | Nb,y,Rd | 10 100 | 10 100 | 9 990 | 9 850 | 9 690 | 9 520 | 9 340 | 8 900 | 8 320 | 7 590 | 6 740 | 5 860 | 5 060 | 4 360 | 3 770 | 3 290 | 2 880
|  | Nb,z,Rd | 10 100 | 9 820 | 9 540 | 9 210 | 8 800 | 8 280 | 7 650 | 6 160 | 4 780 | 3 710 | 2 940 | 2 370 | 1 950 | 1 630 | 1 380 | 1 190 | 1 030
|  | Nb,T,Rd | 10 100 | 9 880 | 9 730 | 9 600 | 9 510 | 9 430 | 9 370 | 9 290 | 9 240 | 9 200 | 9 180 | 9 160 | 9 140 | 9 140 | 9 130 | 9 120 | 9 120
HD 260 x 142 |  | Nb,y,Rd | 8 290 | 8 290 | 8 190 | 8 070 | 7 940 | 7 790 | 7 630 | 7 250 | 6 740 | 6 100 | 5 370 | 4 640 | 3 980 | 3 420 | 2 960 | 2 570 | 2 250
|  | Nb,z,Rd | 8 260 | 8 050 | 7 810 | 7 530 | 7 180 | 6 730 | 6 190 | 4 930 | 3 800 | 2 940 | 2 330 | 1 880 | 1 540 | 1 290 | 1 090 | 938 | 814
|  | Nb,T,Rd | 8 250 | 8 080 | 7 930 | 7 800 | 7 700 | 7 610 | 7 530 | 7 420 | 7 350 | 7 300 | 7 270 | 7 240 | 7 220 | 7 200 | 7 190 | 7 180 | 7 180
HD 260 x 114 |  | Nb,y,Rd | 6 700 | 6 700 | 6 610 | 6 510 | 6 400 | 6 280 | 6 140 | 5 820 | 5 390 | 4 850 | 4 240 | 3 650 | 3 120 | 2 680 | 2 310 | 2 010 | 1 760
|  | Nb,z,Rd | 6 670 | 6 500 | 6 300 | 6 060 | 5 770 | 5 400 | 4 940 | 3 910 | 3 000 | 2 320 | 1 830 | 1 480 | 1 210 | 1 010 | 859 | 737 | 639
|  | Nb,T,Rd | 6 660 | 6 510 | 6 360 | 6 240 | 6 120 | 6 020 | 5 920 | 5 780 | 5 680 | 5 600 | 5 550 | 5 510 | 5 480 | 5 450 | 5 440 | 5 420 | 5 410
HD 260 x 93.0 |  | Nb,y,Rd | 5 450 | 5 450 | 5 370 | 5 280 | 5 190 | 5 090 | 4 980 | 4 710 | 4 340 | 3 890 | 3 390 | 2 900 | 2 480 | 2 120 | 1 830 | 1 590 | 1 390
|  | Nb,z,Rd | 5 420 | 5 270 | 5 110 | 4 920 | 4 670 | 4 360 | 3 980 | 3 130 | 2 390 | 1 840 | 1 460 | 1 170 | 963 | 805 | 682 | 585 | 507
|  | Nb,T,Rd | 5 400 | 5 270 | 5 140 | 5 010 | 4 890 | 4 780 | 4 670 | 4 490 | 4 350 | 4 240 | 4 160 | 4 100 | 4 050 | 4 020 | 3 990 | 3 960 | 3 950
HD 260 x 68.2 |  | Nb,y,Rd | 3 990 | 3 990 | 3 930 | 3 860 | 3 800 | 3 720 | 3 640 | 3 420 | 3 140 | 2 790 | 2 420 | 2 060 | 1 750 | 1 500 | 1 290 | 1 120 | 977
|  | Nb,z,Rd | 3 970 | 3 860 | 3 740 | 3 590 | 3 410 | 3 170 | 2 890 | 2 260 | 1 720 | 1 320 | 1 040 | 840 | 690 | 576 | 488 | 419 | 363
|  | Nb,T,Rd | 3 960 | 3 850 | 3 740 | 3 630 | 3 500 | 3 380 | 3 250 | 3 020 | 2 820 | 2 670 | 2 560 | 2 470 | 2 400 | 2 350 | 2 310 | 2 280 | 2 250
HD 260 x 54.1 | * | Nb,y,Rd | 3 080 | 3 070 | 3 030 | 2 980 | 2 920 | 2 860 | 2 800 | 2 630 | 2 420 | 2 140 | 1 850 | 1 580 | 1 340 | 1 150 | 986 | 855 | 747
|  | Nb,z,Rd | 3 060 | 2 970 | 2 880 | 2 760 | 2 620 | 2 440 | 2 210 | 1 720 | 1 310 | 1 010 | 795 | 640 | 526 | 439 | 372 | 319 | 277
|  | Nb,T,Rd | 3 050 | 2 960 | 2 880 | 2 780 | 2 670 | 2 560 | 2 440 | 2 200 | 2 010 | 1 860 | 1 740 | 1 660 | 1 590 | 1 540 | 1 500 | 1 470 | 1 440
+ Les limites d'élasticité des aciers HISTAR® ont été utilisées pour déterminer les capacités de charge de ce profilé
∗ La section peut être en classe 4 sous compression axiale
Les valeurs en italique indiquent que la section est classe 4 sous compression pure et que cela est pris en compte dans lées calculs de résistance
Pour les valeurs de résistance des sections transversales comprimées, Nc,Rd, se référer aux valeurs de Npl,Rd dans les tables pour charge axiale et flexion
Ces données ont été téléchargées du site Orange Book (http://orangebook.arcelormittal.com /fr-fr/valeurs-de-dimensionnement/francais-na/poteaux/hd/compression-axiale/s460-histar460/) le 08/11/2023 à 13:01.
© 2023, SCI et ArcelorMittal Sections commerciales S.A. Ces données sont soumises aux mêmes conditions que celles définies par le site Orange Book (http://orangebook.arcelormittal.com/terms-conditions/)