## HD-webbearingbuckling-S355-Euro
Eurocode 3 - Annexes nationales français (EN 1993-1-1:2005, EN 10365)
Poutrelles-poteaux à larges ailes - HD, Résistance de l'âme à l'écrasement et au voilement pour: S355/HISTAR®355
Âmes non-raidies
Désignation du profilé |  | Résistance à l'effort tranchant | Position de l'appui rigide | Résistance de l'âme non-raidie, FRd (kN) et longueur limite, clim (mm)
|  | Vc,Rd |  | Longueur d'appui rigide, ss (mm)
|  | kN |  | 0 | 10 | 20 | 30 | 40 | 50 | 75 | 100 | 150 | 200 | 250 | 300 | 350
HD 400 x 1299 | + | 10 300 | FRd (c = 0) | 7 670 | 8 030 | 8 410 | 8 810 | 9 220 | 9 640 | 10 800 | 12 000 | 14 700 | 17 600 | 19 700 | 21 500 | 23 300
|  |  | clim (mm) | 590 | 590 | 590 | 590 | 590 | 590 | 590 | 590 | 590 | 590 | 590 | 590 | 590
|  |  | FRd (c ≥ clim) | 31 600 | 32 000 | 32 300 | 32 700 | 33 000 | 33 400 | 34 300 | 35 200 | 37 000 | 38 700 | 40 500 | 42 300 | 44 100
HD 400 x 1202 | + | 9 600 | FRd (c = 0) | 6 900 | 7 250 | 7 610 | 7 990 | 8 380 | 8 790 | 9 880 | 11 100 | 13 600 | 16 400 | 18 200 | 19 900 | 21 600
|  |  | clim (mm) | 550 | 550 | 550 | 550 | 550 | 550 | 550 | 550 | 550 | 550 | 550 | 550 | 550
|  |  | FRd (c ≥ clim) | 28 300 | 28 600 | 29 000 | 29 300 | 29 600 | 30 000 | 30 800 | 31 700 | 33 400 | 35 000 | 36 700 | 38 400 | 40 100
HD 400 x 1086 | + | 7 910 | FRd (c = 0) | 5 900 | 6 190 | 6 480 | 6 790 | 7 120 | 7 450 | 8 340 | 9 290 | 11 400 | 13 600 | 15 300 | 16 700 | 18 000
|  |  | clim (mm) | 550 | 550 | 550 | 550 | 550 | 550 | 550 | 550 | 550 | 550 | 550 | 550 | 550
|  |  | FRd (c ≥ clim) | 23 600 | 23 900 | 24 200 | 24 500 | 24 700 | 25 000 | 25 700 | 26 400 | 27 800 | 29 200 | 30 500 | 31 900 | 33 300
HD 400 x 990 | + | 7 160 | FRd (c = 0) | 5 180 | 5 440 | 5 720 | 6 000 | 6 300 | 6 610 | 7 440 | 8 330 | 10 300 | 12 400 | 13 700 | 15 000 | 16 300
|  |  | clim (mm) | 520 | 520 | 520 | 520 | 520 | 520 | 520 | 520 | 520 | 520 | 520 | 520 | 520
|  |  | FRd (c ≥ clim) | 20 500 | 20 800 | 21 000 | 21 300 | 21 500 | 21 800 | 22 400 | 23 100 | 24 400 | 25 600 | 26 900 | 28 200 | 29 500
HD 400 x 900 | + | 6 430 | FRd (c = 0) | 4 540 | 4 780 | 5 030 | 5 300 | 5 570 | 5 860 | 6 620 | 7 450 | 9 250 | 11 100 | 12 300 | 13 400 | 14 600
|  |  | clim (mm) | 490 | 490 | 490 | 490 | 490 | 490 | 490 | 490 | 490 | 490 | 490 | 490 | 490
|  |  | FRd (c ≥ clim) | 17 800 | 18 000 | 18 300 | 18 500 | 18 700 | 19 000 | 19 600 | 20 100 | 21 300 | 22 500 | 23 700 | 24 800 | 26 000
HD 400 x 818 | + | 5 810 | FRd (c = 0) | 3 960 | 4 180 | 4 410 | 4 660 | 4 910 | 5 180 | 5 880 | 6 650 | 8 330 | 9 900 | 11 000 | 12 000 | 13 100
|  |  | clim (mm) | 460 | 460 | 460 | 460 | 460 | 460 | 460 | 460 | 460 | 460 | 460 | 460 | 460
|  |  | FRd (c ≥ clim) | 15 400 | 15 600 | 15 800 | 16 000 | 16 200 | 16 400 | 17 000 | 17 500 | 18 600 | 19 700 | 20 700 | 21 800 | 22 900
HD 400 x 744 | + | 5 250 | FRd (c = 0) | 3 460 | 3 660 | 3 880 | 4 100 | 4 340 | 4 580 | 5 240 | 5 960 | 7 510 | 8 840 | 9 830 | 10 800 | 11 800
|  |  | clim (mm) | 430 | 430 | 430 | 430 | 430 | 430 | 430 | 430 | 430 | 430 | 430 | 430 | 430
|  |  | FRd (c ≥ clim) | 13 300 | 13 500 | 13 700 | 13 900 | 14 100 | 14 300 | 14 800 | 15 300 | 16 300 | 17 200 | 18 200 | 19 200 | 20 200
HD 400 x 677 | + | 4 750 | FRd (c = 0) | 3 030 | 3 220 | 3 410 | 3 620 | 3 840 | 4 070 | 4 680 | 5 350 | 6 800 | 7 920 | 8 830 | 9 740 | 10 600
|  |  | clim (mm) | 400 | 400 | 400 | 400 | 400 | 400 | 400 | 400 | 400 | 400 | 400 | 400 | 400
|  |  | FRd (c ≥ clim) | 11 500 | 11 700 | 11 900 | 12 100 | 12 300 | 12 400 | 12 900 | 13 300 | 14 300 | 15 200 | 16 100 | 17 000 | 17 900
HD 400 x 634 | + | 4 390 | FRd (c = 0) | 2 750 | 2 920 | 3 110 | 3 300 | 3 510 | 3 720 | 4 300 | 4 920 | 6 270 | 7 270 | 8 110 | 8 960 | 9 800
|  |  | clim (mm) | 380 | 380 | 380 | 380 | 380 | 380 | 380 | 380 | 380 | 380 | 380 | 380 | 380
|  |  | FRd (c ≥ clim) | 10 400 | 10 600 | 10 700 | 10 900 | 11 100 | 11 200 | 11 600 | 12 100 | 12 900 | 13 800 | 14 600 | 15 500 | 16 300
HD 400 x 592 | + | 4 110 | FRd (c = 0) | 2 500 | 2 660 | 2 840 | 3 020 | 3 220 | 3 420 | 3 970 | 4 560 | 5 860 | 6 730 | 7 530 | 8 320 | 9 120
|  |  | clim (mm) | 370 | 370 | 370 | 370 | 370 | 370 | 370 | 370 | 370 | 370 | 370 | 370 | 370
|  |  | FRd (c ≥ clim) | 9 380 | 9 540 | 9 700 | 9 860 | 10 000 | 10 200 | 10 600 | 11 000 | 11 800 | 12 600 | 13 400 | 14 200 | 15 000
HD 400 x 551 | + | 3 790 | FRd (c = 0) | 2 250 | 2 400 | 2 570 | 2 740 | 2 920 | 3 110 | 3 630 | 4 190 | 5 410 | 6 160 | 6 910 | 7 650 | 8 400
|  |  | clim (mm) | 350 | 350 | 350 | 350 | 350 | 350 | 350 | 350 | 350 | 350 | 350 | 350 | 350
|  |  | FRd (c ≥ clim) | 8 380 | 8 520 | 8 670 | 8 820 | 8 970 | 9 120 | 9 490 | 9 870 | 10 600 | 11 400 | 12 100 | 12 800 | 13 600
HD 400 x 509 | + | 3 500 | FRd (c = 0) | 2 010 | 2 150 | 2 300 | 2 470 | 2 640 | 2 820 | 3 300 | 3 830 | 4 920 | 5 620 | 6 310 | 7 000 | 7 700
|  |  | clim (mm) | 330 | 330 | 330 | 330 | 330 | 330 | 330 | 330 | 330 | 330 | 330 | 330 | 330
|  |  | FRd (c ≥ clim) | 7 420 | 7 560 | 7 700 | 7 840 | 7 970 | 8 110 | 8 460 | 8 810 | 9 500 | 10 200 | 10 900 | 11 600 | 12 300
HD 400 x 463 | + | 3 160 | FRd (c = 0) | 1 750 | 1 880 | 2 020 | 2 170 | 2 330 | 2 500 | 2 950 | 3 430 | 4 380 | 5 020 | 5 650 | 6 290 | 6 920
|  |  | clim (mm) | 310 | 310 | 310 | 310 | 310 | 310 | 310 | 310 | 310 | 310 | 310 | 310 | 310
|  |  | FRd (c ≥ clim) | 6 410 | 6 540 | 6 660 | 6 790 | 6 920 | 7 040 | 7 360 | 7 680 | 8 320 | 8 950 | 9 590 | 10 200 | 10 900
HD 400 x 421 | + | 2 870 | FRd (c = 0) | 1 530 | 1 650 | 1 780 | 1 920 | 2 060 | 2 220 | 2 630 | 3 090 | 3 910 | 4 490 | 5 070 | 5 660 | 6 240
|  |  | clim (mm) | 290 | 290 | 290 | 290 | 290 | 290 | 290 | 290 | 290 | 290 | 290 | 290 | 290
|  |  | FRd (c ≥ clim) | 5 550 | 5 670 | 5 780 | 5 900 | 6 020 | 6 130 | 6 420 | 6 720 | 7 300 | 7 880 | 8 460 | 9 040 | 9 630
HD 400 x 382 | + | 2 580 | FRd (c = 0) | 1 320 | 1 440 | 1 550 | 1 680 | 1 810 | 1 960 | 2 340 | 2 750 | 3 460 | 3 990 | 4 520 | 5 050 | 5 580
|  |  | clim (mm) | 270 | 270 | 270 | 270 | 270 | 270 | 270 | 270 | 270 | 270 | 270 | 270 | 270
|  |  | FRd (c ≥ clim) | 4 760 | 4 870 | 4 980 | 5 080 | 5 190 | 5 290 | 5 560 | 5 820 | 6 350 | 6 880 | 7 410 | 7 940 | 8 470
HD 400 x 347 | + | 2 330 | FRd (c = 0) | 1 150 | 1 250 | 1 360 | 1 480 | 1 600 | 1 730 | 2 080 | 2 470 | 3 080 | 3 560 | 4 040 | 4 520 | 5 010
|  |  | clim (mm) | 260 | 260 | 260 | 260 | 260 | 260 | 260 | 260 | 260 | 260 | 260 | 260 | 260
|  |  | FRd (c ≥ clim) | 4 100 | 4 190 | 4 290 | 4 390 | 4 480 | 4 580 | 4 820 | 5 060 | 5 540 | 6 030 | 6 510 | 6 990 | 7 480
HD 400 x 314 |  | 2 120 | FRd (c = 0) | 993 | 1 090 | 1 190 | 1 290 | 1 410 | 1 530 | 1 860 | 2 210 | 2 730 | 3 170 | 3 620 | 4 060 | 4 500
|  |  | clim (mm) | 240 | 240 | 240 | 240 | 240 | 240 | 240 | 240 | 240 | 240 | 240 | 240 | 240
|  |  | FRd (c ≥ clim) | 3 510 | 3 600 | 3 690 | 3 780 | 3 860 | 3 950 | 4 170 | 4 390 | 4 840 | 5 280 | 5 720 | 6 160 | 6 600
HD 400 x 287 |  | 1 920 | FRd (c = 0) | 872 | 956 | 1 050 | 1 150 | 1 250 | 1 360 | 1 660 | 1 990 | 2 440 | 2 840 | 3 240 | 3 640 | 4 040
|  |  | clim (mm) | 230 | 230 | 230 | 230 | 230 | 230 | 230 | 230 | 230 | 230 | 230 | 230 | 230
|  |  | FRd (c ≥ clim) | 3 060 | 3 140 | 3 220 | 3 300 | 3 380 | 3 460 | 3 660 | 3 860 | 4 260 | 4 660 | 5 060 | 5 460 | 5 860
HD 400 x 262 |  | 1 770 | FRd (c = 0) | 766 | 845 | 930 | 1 020 | 1 120 | 1 230 | 1 510 | 1 820 | 2 210 | 2 580 | 2 960 | 3 330 | 3 700
|  |  | clim (mm) | 210 | 210 | 210 | 210 | 210 | 210 | 210 | 210 | 210 | 210 | 210 | 210 | 210
|  |  | FRd (c ≥ clim) | 2 670 | 2 740 | 2 820 | 2 890 | 2 960 | 3 040 | 3 230 | 3 420 | 3 790 | 4 160 | 4 540 | 4 910 | 5 290
HD 400 x 237 |  | 1 580 | FRd (c = 0) | 655 | 726 | 803 | 887 | 976 | 1 070 | 1 330 | 1 600 | 1 930 | 2 270 | 2 600 | 2 940 | 3 280
|  |  | clim (mm) | 210 | 200 | 200 | 200 | 200 | 200 | 200 | 200 | 200 | 200 | 200 | 200 | 200
|  |  | FRd (c ≥ clim) | 2 260 | 2 320 | 2 390 | 2 460 | 2 530 | 2 590 | 2 760 | 2 930 | 3 260 | 3 600 | 3 940 | 4 270 | 4 610
HD 400 x 216 |  | 1 440 | FRd (c = 0) | 574 | 639 | 710 | 787 | 870 | 958 | 1 200 | 1 430 | 1 730 | 2 040 | 2 350 | 2 650 | 2 960
|  |  | clim (mm) | 210 | 200 | 190 | 190 | 190 | 190 | 190 | 190 | 190 | 190 | 190 | 190 | 190
|  |  | FRd (c ≥ clim) | 1 960 | 2 020 | 2 090 | 2 150 | 2 210 | 2 270 | 2 420 | 2 580 | 2 880 | 3 190 | 3 500 | 3 810 | 4 110
HD 400 x 187 |  | 1 240 | FRd (c = 0) | 461 | 518 | 580 | 648 | 721 | 799 | 1 010 | 1 180 | 1 450 | 1 720 | 1 980 | 2 250 | 2 520
|  |  | clim (mm) | 210 | 200 | 190 | 180 | 170 | 170 | 170 | 170 | 170 | 170 | 170 | 170 | 170
|  |  | FRd (c ≥ clim) | 1 560 | 1 610 | 1 670 | 1 720 | 1 770 | 1 830 | 1 960 | 2 090 | 2 360 | 2 630 | 2 890 | 3 090 | 3 220
HD 360 x 196 |  | 1 360 | FRd (c = 0) | 515 | 577 | 645 | 719 | 798 | 883 | 1 110 | 1 310 | 1 600 | 1 890 | 2 180 | 2 480 | 2 770
|  |  | clim (mm) | 210 | 200 | 190 | 180 | 180 | 180 | 180 | 180 | 180 | 180 | 180 | 180 | 180
|  |  | FRd (c ≥ clim) | 1 760 | 1 820 | 1 880 | 1 940 | 2 000 | 2 050 | 2 200 | 2 340 | 2 640 | 2 930 | 3 220 | 3 510 | 3 800
HD 360 x 179 |  | 1 240 | FRd (c = 0) | 449 | 505 | 568 | 636 | 710 | 788 | 1 000 | 1 170 | 1 430 | 1 700 | 1 970 | 2 230 | 2 500
|  |  | clim (mm) | 210 | 200 | 190 | 180 | 170 | 170 | 170 | 170 | 170 | 170 | 170 | 170 | 170
|  |  | FRd (c ≥ clim) | 1 520 | 1 580 | 1 630 | 1 680 | 1 740 | 1 790 | 1 920 | 2 060 | 2 320 | 2 590 | 2 860 | 3 080 | 3 200
HD 360 x 162 |  | 1 110 | FRd (c = 0) | 384 | 435 | 490 | 551 | 617 | 687 | 877 | 1 020 | 1 250 | 1 490 | 1 720 | 1 960 | 2 160
|  |  | clim (mm) | 210 | 200 | 190 | 180 | 170 | 160 | 160 | 160 | 160 | 160 | 160 | 160 | 170
|  |  | FRd (c ≥ clim) | 1 290 | 1 340 | 1 390 | 1 440 | 1 480 | 1 530 | 1 650 | 1 760 | 2 000 | 2 180 | 2 290 | 2 390 | 2 510
HD 360 x 147 |  | 1 020 | FRd (c = 0) | 335 | 382 | 434 | 491 | 553 | 618 | 796 | 911 | 1 130 | 1 350 | 1 570 | 1 730 | 1 830
|  |  | clim (mm) | 210 | 200 | 190 | 180 | 170 | 160 | 150 | 150 | 150 | 150 | 150 | 160 | 160
|  |  | FRd (c ≥ clim) | 1 120 | 1 160 | 1 210 | 1 250 | 1 300 | 1 340 | 1 450 | 1 560 | 1 730 | 1 830 | 1 930 | 2 030 | 2 120
HD 360 x 134 |  | 926 | FRd (c = 0) | 290 | 333 | 381 | 433 | 490 | 551 | 726 | 825 | 1 020 | 1 220 | 1 340 | 1 430 | 1 510
|  |  | clim (mm) | 210 | 200 | 190 | 180 | 170 | 160 | 150 | 150 | 150 | 150 | 150 | 150 | 150
|  |  | FRd (c ≥ clim) | 965 | 1 000 | 1 040 | 1 080 | 1 120 | 1 160 | 1 290 | 1 340 | 1 430 | 1 510 | 1 590 | 1 670 | 1 740
HD 320 x 300 | + | 2 470 | FRd (c = 0) | 1 110 | 1 210 | 1 320 | 1 430 | 1 560 | 1 690 | 2 040 | 2 420 | 3 000 | 3 480 | 3 960 | 4 440 | 4 920
|  |  | clim (mm) | 260 | 260 | 260 | 260 | 260 | 260 | 260 | 260 | 260 | 260 | 260 | 260 | 260
|  |  | FRd (c ≥ clim) | 4 050 | 4 150 | 4 240 | 4 340 | 4 440 | 4 530 | 4 770 | 5 010 | 5 490 | 5 970 | 6 450 | 6 930 | 7 410
HD 320 x 245 |  | 1 940 | FRd (c = 0) | 809 | 887 | 972 | 1 060 | 1 160 | 1 260 | 1 540 | 1 840 | 2 260 | 2 640 | 3 010 | 3 380 | 3 750
|  |  | clim (mm) | 230 | 230 | 230 | 230 | 230 | 230 | 230 | 230 | 230 | 230 | 230 | 230 | 230
|  |  | FRd (c ≥ clim) | 2 880 | 2 960 | 3 030 | 3 110 | 3 180 | 3 260 | 3 440 | 3 630 | 4 000 | 4 380 | 4 750 | 5 120 | 5 490
HD 320 x 198 |  | 1 630 | FRd (c = 0) | 596 | 663 | 738 | 818 | 904 | 996 | 1 240 | 1 480 | 1 800 | 2 120 | 2 440 | 2 760 | 3 080
|  |  | clim (mm) | 200 | 200 | 200 | 200 | 200 | 200 | 200 | 200 | 200 | 200 | 200 | 200 | 200
|  |  | FRd (c ≥ clim) | 2 100 | 2 160 | 2 220 | 2 290 | 2 350 | 2 420 | 2 570 | 2 730 | 3 050 | 3 370 | 3 690 | 4 010 | 4 330
HD 320 x 158 |  | 1 320 | FRd (c = 0) | 424 | 479 | 540 | 606 | 678 | 754 | 960 | 1 120 | 1 370 | 1 630 | 1 890 | 2 140 | 2 400
|  |  | clim (mm) | 190 | 180 | 170 | 170 | 170 | 170 | 170 | 170 | 170 | 170 | 170 | 170 | 170
|  |  | FRd (c ≥ clim) | 1 460 | 1 510 | 1 570 | 1 620 | 1 670 | 1 720 | 1 850 | 1 980 | 2 240 | 2 490 | 2 750 | 3 010 | 3 200
HD 320 x 127 |  | 1 060 | FRd (c = 0) | 302 | 346 | 395 | 449 | 507 | 569 | 734 | 836 | 1 040 | 1 240 | 1 450 | 1 610 | 1 710
|  |  | clim (mm) | 190 | 180 | 170 | 160 | 150 | 150 | 150 | 150 | 150 | 150 | 150 | 150 | 150
|  |  | FRd (c ≥ clim) | 1 020 | 1 060 | 1 100 | 1 140 | 1 190 | 1 230 | 1 330 | 1 430 | 1 600 | 1 700 | 1 790 | 1 890 | 1 970
HD 320 x 97.6 |  | 844 | FRd (c = 0) | 202 | 237 | 305 | 339 | 375 | 412 | 496 | 569 | 715 | 840 | 907 | 970 | 1 030
|  |  | clim (mm) | 190 | 180 | 170 | 160 | 150 | 140 | 130 | 130 | 130 | 130 | 130 | 130 | 130
|  |  | FRd (c ≥ clim) | 671 | 748 | 764 | 779 | 794 | 809 | 845 | 879 | 944 | 1 000 | 1 060 | 1 120 | 1 170
HD 320 x 74.2 |  | 726 | FRd (c = 0) | 175 | 199 | 226 | 254 | 283 | 311 | 369 | 427 | 542 | 641 | 696 | 747 | 795
|  |  | clim (mm) | 190 | 180 | 170 | 160 | 150 | 140 | 110 | 100 | 100 | 100 | 100 | 100 | 100
|  |  | FRd (c ≥ clim) | 445 | 527 | 541 | 555 | 568 | 581 | 612 | 641 | 696 | 747 | 795 | 841 | 847
HD 260 x 299 | + | 2 420 | FRd (c = 0) | 1 280 | 1 400 | 1 520 | 1 650 | 1 800 | 1 940 | 2 350 | 2 790 | 3 460 | 4 010 | 4 560 | 5 110 | 5 660
|  |  | clim (mm) | 280 | 280 | 280 | 280 | 280 | 280 | 280 | 280 | 280 | 280 | 280 | 280 | 280
|  |  | FRd (c ≥ clim) | 4 840 | 4 950 | 5 060 | 5 170 | 5 280 | 5 390 | 5 660 | 5 940 | 6 490 | 7 040 | 7 590 | 8 140 | 8 690
HD 260 x 225 | + | 1 830 | FRd (c = 0) | 850 | 940 | 1 040 | 1 140 | 1 260 | 1 380 | 1 700 | 2 050 | 2 480 | 2 910 | 3 330 | 3 760 | 4 180
|  |  | clim (mm) | 230 | 230 | 230 | 230 | 230 | 230 | 230 | 230 | 230 | 230 | 230 | 230 | 230
|  |  | FRd (c ≥ clim) | 3 120 | 3 210 | 3 290 | 3 380 | 3 460 | 3 550 | 3 760 | 3 970 | 4 400 | 4 820 | 5 250 | 5 680 | 6 100
HD 260 x 172 |  | 1 370 | FRd (c = 0) | 567 | 634 | 709 | 790 | 877 | 970 | 1 220 | 1 440 | 1 760 | 2 080 | 2 400 | 2 720 | 3 040
|  |  | clim (mm) | 190 | 190 | 190 | 190 | 190 | 190 | 190 | 190 | 190 | 190 | 190 | 190 | 190
|  |  | FRd (c ≥ clim) | 2 020 | 2 080 | 2 150 | 2 210 | 2 270 | 2 340 | 2 500 | 2 660 | 2 980 | 3 300 | 3 620 | 3 940 | 4 260
HD 260 x 142 |  | 1 160 | FRd (c = 0) | 426 | 485 | 550 | 622 | 700 | 783 | 1 010 | 1 150 | 1 430 | 1 700 | 1 980 | 2 250 | 2 530
|  |  | clim (mm) | 160 | 160 | 160 | 160 | 160 | 160 | 160 | 160 | 160 | 160 | 160 | 160 | 160
|  |  | FRd (c ≥ clim) | 1 500 | 1 550 | 1 610 | 1 660 | 1 720 | 1 770 | 1 910 | 2 050 | 2 320 | 2 600 | 2 870 | 3 150 | 3 420
HD 260 x 114 |  | 944 | FRd (c = 0) | 309 | 356 | 410 | 469 | 534 | 602 | 770 | 881 | 1 100 | 1 320 | 1 550 | 1 770 | 1 990
|  |  | clim (mm) | 150 | 140 | 140 | 140 | 140 | 140 | 140 | 140 | 140 | 140 | 140 | 140 | 140
|  |  | FRd (c ≥ clim) | 1 060 | 1 110 | 1 150 | 1 200 | 1 240 | 1 290 | 1 400 | 1 510 | 1 730 | 1 950 | 2 170 | 2 400 | 2 550
HD 260 x 93.0 |  | 770 | FRd (c = 0) | 224 | 262 | 306 | 355 | 407 | 463 | 583 | 672 | 849 | 1 030 | 1 200 | 1 330 | 1 410
|  |  | clim (mm) | 150 | 140 | 130 | 120 | 120 | 120 | 120 | 120 | 120 | 120 | 120 | 130 | 130
|  |  | FRd (c ≥ clim) | 758 | 793 | 829 | 864 | 900 | 935 | 1 020 | 1 110 | 1 280 | 1 370 | 1 450 | 1 530 | 1 600
HD 260 x 68.2 |  | 589 | FRd (c = 0) | 139 | 168 | 202 | 254 | 286 | 318 | 383 | 445 | 571 | 630 | 684 | 734 | 780
|  |  | clim (mm) | 150 | 140 | 130 | 120 | 110 | 110 | 110 | 110 | 110 | 110 | 110 | 110 | 110
|  |  | FRd (c ≥ clim) | 458 | 485 | 539 | 552 | 565 | 577 | 607 | 636 | 689 | 739 | 785 | 829 | 861
HD 260 x 54.1 |  | 508 | FRd (c = 0) | 119 | 139 | 161 | 184 | 208 | 229 | 276 | 323 | 417 | 463 | 504 | 542 | 566
|  |  | clim (mm) | 150 | 140 | 130 | 120 | 110 | 100 | 90,0 | 90,0 | 90,0 | 90,0 | 90,0 | 90,0 | 90,0
|  |  | FRd (c ≥ clim) | 352 | 363 | 374 | 384 | 395 | 405 | 429 | 451 | 493 | 532 | 566 | 566 | 566
+ Les limites d'élasticité des aciers HISTAR® ont été utilisées pour déterminer les capacités de charge de ce profilé
Si c < clim alors la valeur FRd s'applique pour c = 0
Ces données ont été téléchargées du site Orange Book (http://orangebook.arcelormittal.com /fr-fr/valeurs-de-dimensionnement/francais-na/poteaux/hd/ecrasement-et-voilement-de-l-ame/s355-histar355/) le 08/11/2023 à 13:05.
© 2023, SCI et ArcelorMittal Sections commerciales S.A. Ces données sont soumises aux mêmes conditions que celles définies par le site Orange Book (http://orangebook.arcelormittal.com/terms-conditions/)