## IPE-compression-S460-Eurocode3-
Eurocode 3 - Annexes nationales français (EN 1993-1-1:2005, EN 10365)
Poutrelles I à ailes parallèles - IPE, Résistance à la compression axiale pour: S460
Désignation du profilé |  |  | Résistance à la compression Nb,y,Rd, Nb,z,Rd, Nb,T,Rd (kN) pour les longueurs de flambement (m)
|  | Axe | 1,0 | 1,5 | 2,0 | 2,5 | 3,0 | 3,5 | 4,0 | 5,0 | 6,0 | 7,0 | 8,0 | 9,0 | 10,0 | 11,0 | 12,0 | 13,0 | 14,0
IPE 750 x 220 | * | Nb,y,Rd | 11 700 | 11 700 | 11 700 | 11 700 | 11 700 | 11 700 | 11 700 | 11 700 | 11 600 | 11 500 | 11 400 | 11 300 | 11 200 | 11 100 | 11 000 | 10 900 | 10 800
|  | Nb,z,Rd | 11 600 | 11 400 | 11 200 | 10 800 | 10 300 | 9 630 | 8 680 | 6 650 | 4 860 | 3 660 | 2 850 | 2 270 | 1 860 | 1 540 | 1 300 | 1 110 | 963
|  | Nb,T,Rd | 11 700 | 11 500 | 11 300 | 11 100 | 10 900 | 10 600 | 10 300 | 9 540 | 8 670 | 7 860 | 7 200 | 6 680 | 6 280 | 5 960 | 5 710 | 5 510 | 5 350
IPE 750 x 196 | * | Nb,y,Rd | 10 200 | 10 200 | 10 200 | 10 200 | 10 200 | 10 200 | 10 200 | 10 200 | 10 100 | 10 100 | 10 000 | 9 920 | 9 840 | 9 750 | 9 640 | 9 530 | 9 400
|  | Nb,z,Rd | 10 200 | 9 990 | 9 760 | 9 460 | 9 030 | 8 400 | 7 560 | 5 800 | 4 220 | 3 180 | 2 470 | 1 970 | 1 610 | 1 340 | 1 130 | 965 | 834
|  | Nb,T,Rd | 10 200 | 10 100 | 9 920 | 9 740 | 9 530 | 9 270 | 8 960 | 8 170 | 7 270 | 6 450 | 5 790 | 5 280 | 4 890 | 4 580 | 4 350 | 4 160 | 4 010
IPE 750 x 173 | * | Nb,y,Rd | 8 790 | 8 790 | 8 790 | 8 790 | 8 790 | 8 790 | 8 790 | 8 760 | 8 700 | 8 640 | 8 580 | 8 510 | 8 440 | 8 360 | 8 270 | 8 180 | 8 060
|  | Nb,z,Rd | 8 730 | 8 560 | 8 360 | 8 100 | 7 720 | 7 160 | 6 410 | 4 770 | 3 560 | 2 680 | 2 080 | 1 660 | 1 350 | 1 120 | 948 | 811 | 701
|  | Nb,T,Rd | 8 780 | 8 650 | 8 510 | 8 350 | 8 160 | 7 930 | 7 640 | 6 880 | 6 000 | 5 220 | 4 600 | 4 130 | 3 780 | 3 500 | 3 290 | 3 120 | 2 990
IPE 750 x 147 | * | Nb,y,Rd | 7 160 | 7 160 | 7 160 | 7 160 | 7 160 | 7 160 | 7 160 | 7 130 | 7 090 | 7 040 | 6 990 | 6 930 | 6 870 | 6 810 | 6 740 | 6 660 | 6 560
|  | Nb,z,Rd | 7 100 | 6 970 | 6 790 | 6 560 | 6 220 | 5 720 | 5 070 | 3 720 | 2 770 | 2 070 | 1 610 | 1 280 | 1 040 | 867 | 732 | 625 | 541
|  | Nb,T,Rd | 7 150 | 7 040 | 6 930 | 6 790 | 6 620 | 6 410 | 6 150 | 5 430 | 4 620 | 3 920 | 3 380 | 2 980 | 2 680 | 2 460 | 2 280 | 2 140 | 2 030
IPE 750 x 134 | * | Nb,y,Rd | 6 340 | 6 340 | 6 340 | 6 340 | 6 340 | 6 340 | 6 340 | 6 310 | 6 270 | 6 230 | 6 190 | 6 140 | 6 090 | 6 030 | 5 970 | 5 900 | 5 820
|  | Nb,z,Rd | 6 290 | 6 170 | 6 020 | 5 820 | 5 530 | 5 110 | 4 540 | 3 350 | 2 460 | 1 880 | 1 460 | 1 160 | 947 | 786 | 663 | 567 | 490
|  | Nb,T,Rd | 6 330 | 6 240 | 6 140 | 6 020 | 5 870 | 5 680 | 5 450 | 4 800 | 4 050 | 3 410 | 2 920 | 2 550 | 2 270 | 2 060 | 1 900 | 1 770 | 1 670
IPE V 600 |  | Nb,y,Rd | 10 800 | 10 800 | 10 800 | 10 800 | 10 800 | 10 700 | 10 700 | 10 600 | 10 500 | 10 400 | 10 300 | 10 100 | 9 960 | 9 760 | 9 530 | 9 240 | 8 900
|  | Nb,z,Rd | 10 600 | 10 300 | 9 940 | 9 360 | 8 450 | 7 230 | 6 000 | 4 120 | 2 950 | 2 200 | 1 700 | 1 360 | 1 100 | 917 | 773 | 661 | 571
|  | Nb,T,Rd | 10 700 | 10 500 | 10 300 | 10 000 | 9 760 | 9 460 | 9 140 | 8 460 | 7 870 | 7 390 | 7 020 | 6 750 | 6 540 | 6 380 | 6 250 | 6 150 | 6 060
IPE O 600 | * | Nb,y,Rd | 8 610 | 8 610 | 8 610 | 8 610 | 8 610 | 8 600 | 8 570 | 8 500 | 8 420 | 8 330 | 8 240 | 8 130 | 8 000 | 7 860 | 7 680 | 7 470 | 7 370
|  | Nb,z,Rd | 8 490 | 8 270 | 7 970 | 7 520 | 7 000 | 5 950 | 4 910 | 3 350 | 2 400 | 1 790 | 1 380 | 1 100 | 897 | 744 | 628 | 536 | 463
|  | Nb,T,Rd | 8 550 | 8 390 | 8 220 | 8 010 | 7 760 | 7 480 | 7 150 | 6 470 | 5 850 | 5 370 | 5 010 | 4 750 | 4 550 | 4 400 | 4 280 | 4 180 | 4 110
IPE 600 | * | Nb,y,Rd | 6 470 | 6 470 | 6 470 | 6 470 | 6 470 | 6 460 | 6 440 | 6 380 | 6 330 | 6 270 | 6 200 | 6 120 | 6 030 | 5 920 | 5 800 | 5 650 | 5 470
|  | Nb,z,Rd | 6 370 | 6 210 | 5 990 | 5 640 | 5 100 | 4 380 | 3 720 | 2 530 | 1 800 | 1 340 | 1 040 | 827 | 674 | 559 | 471 | 403 | 348
|  | Nb,T,Rd | 6 420 | 6 300 | 6 160 | 5 990 | 5 780 | 5 510 | 5 200 | 4 520 | 3 930 | 3 480 | 3 170 | 2 940 | 2 770 | 2 640 | 2 540 | 2 460 | 2 390
IPE A 600 | * | Nb,y,Rd | 5 470 | 5 470 | 5 470 | 5 470 | 5 470 | 5 470 | 5 450 | 5 410 | 5 360 | 5 310 | 5 260 | 5 200 | 5 130 | 5 040 | 4 950 | 4 830 | 4 700
|  | Nb,z,Rd | 5 400 | 5 270 | 5 100 | 4 850 | 4 450 | 3 890 | 3 280 | 2 280 | 1 660 | 1 240 | 955 | 760 | 619 | 514 | 433 | 370 | 320
|  | Nb,T,Rd | 5 440 | 5 340 | 5 220 | 5 080 | 4 900 | 4 680 | 4 400 | 3 780 | 3 240 | 2 830 | 2 530 | 2 320 | 2 160 | 2 040 | 1 950 | 1 880 | 1 820
IPE V 550 |  | Nb,y,Rd | 9 290 | 9 290 | 9 290 | 9 290 | 9 290 | 9 250 | 9 210 | 9 120 | 9 020 | 8 910 | 8 780 | 8 630 | 8 450 | 8 230 | 7 950 | 7 620 | 7 230
|  | Nb,z,Rd | 9 130 | 8 860 | 8 490 | 7 880 | 6 920 | 5 770 | 4 700 | 3 190 | 2 270 | 1 690 | 1 310 | 1 040 | 847 | 703 | 592 | 506 | 437
|  | Nb,T,Rd | 9 200 | 9 030 | 8 830 | 8 600 | 8 350 | 8 070 | 7 760 | 7 170 | 6 670 | 6 280 | 5 990 | 5 780 | 5 610 | 5 490 | 5 390 | 5 310 | 5 250
IPE O 550 | * | Nb,y,Rd | 6 730 | 6 730 | 6 730 | 6 730 | 6 730 | 6 710 | 6 680 | 6 620 | 6 550 | 6 470 | 6 380 | 6 280 | 6 160 | 6 020 | 5 840 | 5 630 | 5 370
|  | Nb,z,Rd | 6 620 | 6 440 | 6 180 | 5 770 | 5 190 | 4 400 | 3 580 | 2 420 | 1 720 | 1 290 | 993 | 790 | 643 | 534 | 450 | 384 | 332
|  | Nb,T,Rd | 6 670 | 6 540 | 6 380 | 6 200 | 5 980 | 5 710 | 5 410 | 4 790 | 4 270 | 3 880 | 3 610 | 3 400 | 3 250 | 3 140 | 3 050 | 2 980 | 2 920
IPE 550 | * | Nb,y,Rd | 5 610 | 5 610 | 5 610 | 5 610 | 5 610 | 5 590 | 5 570 | 5 520 | 5 460 | 5 400 | 5 330 | 5 240 | 5 150 | 5 030 | 4 890 | 4 720 | 4 510
|  | Nb,z,Rd | 5 510 | 5 360 | 5 140 | 4 790 | 4 250 | 3 570 | 2 970 | 2 000 | 1 420 | 1 060 | 819 | 651 | 530 | 440 | 371 | 317 | 274
|  | Nb,T,Rd | 5 550 | 5 440 | 5 310 | 5 140 | 4 940 | 4 680 | 4 380 | 3 760 | 3 270 | 2 910 | 2 660 | 2 480 | 2 340 | 2 240 | 2 160 | 2 100 | 2 050
IPE A 550 | * | Nb,y,Rd | 4 710 | 4 710 | 4 710 | 4 710 | 4 710 | 4 700 | 4 680 | 4 640 | 4 600 | 4 550 | 4 490 | 4 430 | 4 350 | 4 260 | 4 150 | 4 020 | 3 860
|  | Nb,z,Rd | 4 640 | 4 520 | 4 360 | 4 100 | 3 700 | 3 160 | 2 620 | 1 820 | 1 300 | 966 | 747 | 594 | 483 | 401 | 338 | 289 | 250
|  | Nb,T,Rd | 4 670 | 4 580 | 4 470 | 4 340 | 4 160 | 3 940 | 3 680 | 3 120 | 2 660 | 2 330 | 2 100 | 1 930 | 1 810 | 1 710 | 1 640 | 1 580 | 1 540
IPE V 500 |  | Nb,y,Rd | 7 550 | 7 550 | 7 550 | 7 550 | 7 530 | 7 500 | 7 460 | 7 370 | 7 280 | 7 180 | 7 050 | 6 900 | 6 710 | 6 470 | 6 180 | 5 830 | 5 430
|  | Nb,z,Rd | 7 400 | 7 180 | 6 850 | 6 300 | 5 460 | 4 500 | 3 640 | 2 460 | 1 750 | 1 300 | 1 000 | 799 | 650 | 540 | 455 | 389 | 336
|  | Nb,T,Rd | 7 460 | 7 310 | 7 140 | 6 940 | 6 700 | 6 440 | 6 160 | 5 630 | 5 200 | 4 880 | 4 640 | 4 470 | 4 340 | 4 240 | 4 160 | 4 100 | 4 050
IPE O 500 | * | Nb,y,Rd | 5 950 | 5 950 | 5 950 | 5 950 | 5 940 | 5 910 | 5 880 | 5 820 | 5 750 | 5 670 | 5 580 | 5 460 | 5 320 | 5 150 | 4 940 | 4 830 | 4 500
|  | Nb,z,Rd | 5 840 | 5 660 | 5 410 | 4 990 | 4 460 | 3 650 | 2 940 | 1 980 | 1 400 | 1 050 | 808 | 642 | 523 | 434 | 366 | 312 | 270
|  | Nb,T,Rd | 5 880 | 5 760 | 5 610 | 5 440 | 5 220 | 4 960 | 4 680 | 4 130 | 3 690 | 3 380 | 3 150 | 2 990 | 2 870 | 2 780 | 2 700 | 2 650 | 2 600
IPE 500 | * | Nb,y,Rd | 4 840 | 4 840 | 4 840 | 4 840 | 4 840 | 4 810 | 4 790 | 4 740 | 4 680 | 4 620 | 4 540 | 4 450 | 4 340 | 4 210 | 4 040 | 3 830 | 3 600
|  | Nb,z,Rd | 4 750 | 4 610 | 4 400 | 4 070 | 3 550 | 3 010 | 2 420 | 1 620 | 1 150 | 857 | 662 | 526 | 428 | 355 | 299 | 256 | 221
|  | Nb,T,Rd | 4 790 | 4 680 | 4 560 | 4 410 | 4 210 | 3 970 | 3 690 | 3 160 | 2 740 | 2 450 | 2 250 | 2 100 | 1 990 | 1 910 | 1 850 | 1 800 | 1 760
IPE A 500 | * | Nb,y,Rd | 4 090 | 4 090 | 4 090 | 4 090 | 4 090 | 4 070 | 4 050 | 4 010 | 3 960 | 3 910 | 3 850 | 3 780 | 3 700 | 3 590 | 3 460 | 3 300 | 3 120
|  | Nb,z,Rd | 4 020 | 3 910 | 3 750 | 3 500 | 3 100 | 2 600 | 2 130 | 1 460 | 1 040 | 774 | 598 | 475 | 387 | 321 | 270 | 231 | 200
|  | Nb,T,Rd | 4 050 | 3 960 | 3 860 | 3 730 | 3 560 | 3 340 | 3 090 | 2 600 | 2 210 | 1 940 | 1 750 | 1 620 | 1 520 | 1 450 | 1 390 | 1 340 | 1 310
IPE V 450 | * | Nb,y,Rd | 5 940 | 5 940 | 5 940 | 5 940 | 5 910 | 5 910 | 5 910 | 5 890 | 5 800 | 5 700 | 5 570 | 5 400 | 5 190 | 4 920 | 4 600 | 4 240 | 3 860
|  | Nb,z,Rd | 5 910 | 5 740 | 5 440 | 4 930 | 4 180 | 3 380 | 2 710 | 1 820 | 1 290 | 958 | 739 | 588 | 478 | 397 | 334 | 286 | 247
|  | Nb,T,Rd | 5 860 | 5 740 | 5 590 | 5 410 | 5 210 | 4 980 | 4 740 | 4 290 | 3 940 | 3 690 | 3 510 | 3 380 | 3 280 | 3 200 | 3 140 | 3 100 | 3 060
IPE O 450 | * | Nb,y,Rd | 5 170 | 5 170 | 5 170 | 5 170 | 5 150 | 5 120 | 5 090 | 5 030 | 4 950 | 4 870 | 4 760 | 4 630 | 4 470 | 4 370 | 4 100 | 3 780 | 3 440
|  | Nb,z,Rd | 5 060 | 4 900 | 4 650 | 4 360 | 3 670 | 2 960 | 2 370 | 1 580 | 1 120 | 835 | 644 | 512 | 417 | 346 | 291 | 249 | 215
|  | Nb,T,Rd | 5 100 | 4 980 | 4 850 | 4 680 | 4 480 | 4 240 | 4 000 | 3 530 | 3 180 | 2 940 | 2 760 | 2 630 | 2 540 | 2 470 | 2 420 | 2 370 | 2 340
IPE 450 | * | Nb,y,Rd | 4 190 | 4 190 | 4 190 | 4 190 | 4 170 | 4 150 | 4 130 | 4 080 | 4 020 | 3 950 | 3 870 | 3 760 | 3 630 | 3 460 | 3 260 | 3 020 | 2 810
|  | Nb,z,Rd | 4 100 | 3 970 | 3 760 | 3 420 | 2 910 | 2 400 | 1 920 | 1 280 | 904 | 672 | 518 | 412 | 335 | 278 | 234 | 200 | 173
|  | Nb,T,Rd | 4 130 | 4 040 | 3 920 | 3 770 | 3 580 | 3 350 | 3 100 | 2 640 | 2 310 | 2 080 | 1 930 | 1 810 | 1 730 | 1 670 | 1 620 | 1 580 | 1 550
IPE A 450 | * | Nb,y,Rd | 3 500 | 3 500 | 3 500 | 3 500 | 3 490 | 3 470 | 3 450 | 3 410 | 3 360 | 3 310 | 3 240 | 3 160 | 3 060 | 2 940 | 2 780 | 2 600 | 2 400
|  | Nb,z,Rd | 3 430 | 3 330 | 3 170 | 2 920 | 2 520 | 2 070 | 1 680 | 1 140 | 809 | 601 | 464 | 369 | 300 | 249 | 210 | 179 | 155
|  | Nb,T,Rd | 3 450 | 3 370 | 3 280 | 3 150 | 2 980 | 2 780 | 2 550 | 2 120 | 1 820 | 1 610 | 1 460 | 1 360 | 1 290 | 1 230 | 1 190 | 1 150 | 1 130
IPE V 400 | * | Nb,y,Rd | 4 810 | 4 810 | 4 810 | 4 790 | 4 760 | 4 730 | 4 700 | 4 640 | 4 640 | 4 540 | 4 390 | 4 200 | 3 960 | 3 660 | 3 330 | 2 990 | 2 680
|  | Nb,z,Rd | 4 690 | 4 630 | 4 350 | 3 860 | 3 190 | 2 540 | 2 020 | 1 340 | 952 | 707 | 546 | 434 | 353 | 293 | 246 | 211 | 182
|  | Nb,T,Rd | 4 730 | 4 620 | 4 490 | 4 330 | 4 150 | 3 950 | 3 740 | 3 390 | 3 120 | 2 940 | 2 810 | 2 710 | 2 640 | 2 590 | 2 550 | 2 520 | 2 490
IPE O 400 | * | Nb,y,Rd | 4 260 | 4 260 | 4 260 | 4 240 | 4 220 | 4 190 | 4 160 | 4 100 | 4 020 | 3 930 | 3 810 | 3 660 | 3 550 | 3 280 | 2 980 | 2 670 | 2 390
|  | Nb,z,Rd | 4 150 | 4 010 | 3 770 | 3 460 | 2 840 | 2 260 | 1 800 | 1 200 | 845 | 628 | 485 | 385 | 313 | 260 | 219 | 187 | 161
|  | Nb,T,Rd | 4 190 | 4 080 | 3 960 | 3 810 | 3 620 | 3 420 | 3 200 | 2 830 | 2 560 | 2 370 | 2 240 | 2 150 | 2 080 | 2 030 | 1 990 | 1 960 | 1 930
IPE 400 | * | Nb,y,Rd | 3 640 | 3 640 | 3 640 | 3 630 | 3 610 | 3 580 | 3 560 | 3 510 | 3 440 | 3 370 | 3 270 | 3 140 | 2 970 | 2 760 | 2 590 | 2 320 | 2 080
|  | Nb,z,Rd | 3 550 | 3 420 | 3 220 | 2 870 | 2 420 | 1 920 | 1 520 | 1 010 | 713 | 530 | 408 | 325 | 264 | 219 | 184 | 157 | 136
|  | Nb,T,Rd | 3 580 | 3 490 | 3 380 | 3 230 | 3 050 | 2 840 | 2 620 | 2 260 | 2 000 | 1 820 | 1 710 | 1 620 | 1 560 | 1 510 | 1 480 | 1 450 | 1 420
IPE A 400 | * | Nb,y,Rd | 3 040 | 3 040 | 3 040 | 3 030 | 3 020 | 3 000 | 2 980 | 2 940 | 2 880 | 2 820 | 2 750 | 2 650 | 2 520 | 2 350 | 2 160 | 1 960 | 1 770
|  | Nb,z,Rd | 2 970 | 2 870 | 2 710 | 2 450 | 2 060 | 1 660 | 1 340 | 894 | 632 | 469 | 362 | 288 | 234 | 194 | 164 | 140 | 121
|  | Nb,T,Rd | 2 990 | 2 920 | 2 820 | 2 700 | 2 540 | 2 350 | 2 140 | 1 800 | 1 560 | 1 400 | 1 290 | 1 210 | 1 160 | 1 110 | 1 080 | 1 060 | 1 040
IPE O 360 | * | Nb,y,Rd | 3 750 | 3 750 | 3 750 | 3 730 | 3 700 | 3 680 | 3 650 | 3 580 | 3 500 | 3 430 | 3 320 | 3 110 | 2 840 | 2 550 | 2 260 | 2 000 | 1 770
|  | Nb,z,Rd | 3 650 | 3 510 | 3 350 | 2 910 | 2 340 | 1 830 | 1 450 | 961 | 679 | 504 | 389 | 309 | 251 | 208 | 175 | 150 | 129
|  | Nb,T,Rd | 3 680 | 3 580 | 3 460 | 3 320 | 3 140 | 2 950 | 2 770 | 2 460 | 2 240 | 2 090 | 1 990 | 1 920 | 1 870 | 1 830 | 1 800 | 1 770 | 1 750
IPE 360 | * | Nb,y,Rd | 3 160 | 3 160 | 3 160 | 3 140 | 3 120 | 3 090 | 3 070 | 3 010 | 2 940 | 2 850 | 2 730 | 2 570 | 2 370 | 2 190 | 1 940 | 1 710 | 1 510
|  | Nb,z,Rd | 3 070 | 2 950 | 2 750 | 2 390 | 1 970 | 1 540 | 1 220 | 803 | 567 | 421 | 324 | 257 | 209 | 174 | 146 | 125 | 108
|  | Nb,T,Rd | 3 100 | 3 010 | 2 900 | 2 760 | 2 590 | 2 400 | 2 210 | 1 900 | 1 700 | 1 560 | 1 470 | 1 400 | 1 350 | 1 310 | 1 290 | 1 260 | 1 250
IPE A 360 | * | Nb,y,Rd | 2 690 | 2 690 | 2 690 | 2 680 | 2 660 | 2 640 | 2 620 | 2 580 | 2 520 | 2 450 | 2 350 | 2 220 | 2 060 | 1 870 | 1 680 | 1 490 | 1 340
|  | Nb,z,Rd | 2 620 | 2 520 | 2 370 | 2 090 | 1 720 | 1 380 | 1 100 | 724 | 512 | 380 | 293 | 233 | 189 | 157 | 132 | 113 | 97,4
|  | Nb,T,Rd | 2 640 | 2 570 | 2 480 | 2 360 | 2 200 | 2 020 | 1 840 | 1 540 | 1 350 | 1 220 | 1 140 | 1 070 | 1 030 | 995 | 969 | 949 | 933
IPE O 330 | * | Nb,y,Rd | 3 250 | 3 250 | 3 250 | 3 220 | 3 200 | 3 170 | 3 140 | 3 070 | 3 050 | 2 920 | 2 730 | 2 490 | 2 220 | 1 940 | 1 700 | 1 480 | 1 300
|  | Nb,z,Rd | 3 150 | 3 050 | 2 820 | 2 360 | 1 850 | 1 430 | 1 130 | 743 | 523 | 388 | 299 | 238 | 193 | 160 | 135 | 115 | 99,4
|  | Nb,T,Rd | 3 180 | 3 090 | 2 980 | 2 840 | 2 680 | 2 510 | 2 350 | 2 100 | 1 930 | 1 820 | 1 740 | 1 680 | 1 640 | 1 610 | 1 590 | 1 570 | 1 560
IPE 330 | * | Nb,y,Rd | 2 740 | 2 740 | 2 730 | 2 710 | 2 690 | 2 670 | 2 640 | 2 580 | 2 510 | 2 410 | 2 260 | 2 130 | 1 890 | 1 660 | 1 450 | 1 260 | 1 110
|  | Nb,z,Rd | 2 650 | 2 530 | 2 310 | 1 980 | 1 530 | 1 180 | 928 | 610 | 430 | 319 | 246 | 195 | 159 | 131 | 111 | 94,5 | 81,6
|  | Nb,T,Rd | 2 670 | 2 590 | 2 490 | 2 350 | 2 190 | 2 010 | 1 850 | 1 600 | 1 440 | 1 340 | 1 260 | 1 210 | 1 180 | 1 150 | 1 130 | 1 110 | 1 100
IPE A 330 | * | Nb,y,Rd | 2 330 | 2 330 | 2 320 | 2 310 | 2 290 | 2 270 | 2 250 | 2 200 | 2 140 | 2 060 | 1 940 | 1 790 | 1 610 | 1 450 | 1 260 | 1 100 | 969
|  | Nb,z,Rd | 2 260 | 2 150 | 1 970 | 1 670 | 1 330 | 1 030 | 807 | 531 | 374 | 277 | 213 | 169 | 138 | 114 | 96,2 | 82,1 | 70,9
|  | Nb,T,Rd | 2 270 | 2 200 | 2 110 | 1 990 | 1 830 | 1 660 | 1 500 | 1 260 | 1 110 | 1 010 | 948 | 902 | 869 | 844 | 825 | 810 | 798
IPE O 300 | * | Nb,y,Rd | 2 830 | 2 830 | 2 810 | 2 790 | 2 760 | 2 740 | 2 740 | 2 690 | 2 580 | 2 420 | 2 210 | 1 950 | 1 690 | 1 460 | 1 260 | 1 090 | 955
|  | Nb,z,Rd | 2 740 | 2 640 | 2 360 | 1 920 | 1 470 | 1 130 | 883 | 580 | 408 | 303 | 233 | 185 | 150 | 125 | 105 | 89,6 | 77,4
|  | Nb,T,Rd | 2 760 | 2 670 | 2 560 | 2 430 | 2 270 | 2 120 | 1 990 | 1 780 | 1 640 | 1 550 | 1 490 | 1 450 | 1 420 | 1 390 | 1 380 | 1 360 | 1 350
IPE 300 | * | Nb,y,Rd | 2 360 | 2 360 | 2 350 | 2 330 | 2 310 | 2 290 | 2 260 | 2 200 | 2 120 | 2 000 | 1 880 | 1 660 | 1 430 | 1 230 | 1 060 | 923 | 807
|  | Nb,z,Rd | 2 280 | 2 160 | 1 940 | 1 580 | 1 200 | 916 | 716 | 470 | 330 | 245 | 188 | 150 | 122 | 101 | 84,8 | 72,4 | 62,5
|  | Nb,T,Rd | 2 300 | 2 220 | 2 120 | 1 980 | 1 820 | 1 660 | 1 520 | 1 320 | 1 190 | 1 110 | 1 050 | 1 010 | 986 | 965 | 949 | 936 | 926
IPE A 300 | * | Nb,y,Rd | 1 980 | 1 980 | 1 980 | 1 960 | 1 940 | 1 920 | 1 900 | 1 850 | 1 780 | 1 680 | 1 540 | 1 380 | 1 220 | 1 050 | 907 | 786 | 687
|  | Nb,z,Rd | 1 910 | 1 820 | 1 630 | 1 330 | 1 030 | 787 | 616 | 404 | 284 | 210 | 162 | 128 | 104 | 86,5 | 72,9 | 62,2 | 53,7
|  | Nb,T,Rd | 1 930 | 1 870 | 1 780 | 1 650 | 1 500 | 1 340 | 1 210 | 1 020 | 896 | 821 | 770 | 735 | 709 | 690 | 675 | 664 | 655
IPE O 270 |  | Nb,y,Rd | 2 480 | 2 480 | 2 450 | 2 430 | 2 400 | 2 380 | 2 340 | 2 260 | 2 130 | 1 950 | 1 710 | 1 460 | 1 240 | 1 050 | 903 | 780 | 680
|  | Nb,z,Rd | 2 360 | 2 200 | 1 860 | 1 410 | 1 040 | 790 | 616 | 402 | 282 | 209 | 161 | 128 | 104 | 85,9 | 72,3 | 61,7 | 53,3
|  | Nb,T,Rd | 2 400 | 2 300 | 2 190 | 2 060 | 1 930 | 1 810 | 1 710 | 1 560 | 1 470 | 1 420 | 1 380 | 1 350 | 1 330 | 1 310 | 1 300 | 1 290 | 1 280
IPE 270 | * | Nb,y,Rd | 2 040 | 2 040 | 2 020 | 2 000 | 1 980 | 1 960 | 1 930 | 1 860 | 1 800 | 1 640 | 1 430 | 1 210 | 1 030 | 872 | 746 | 644 | 561
|  | Nb,z,Rd | 1 950 | 1 810 | 1 550 | 1 160 | 855 | 646 | 503 | 328 | 230 | 170 | 131 | 104 | 84,5 | 70,0 | 59,0 | 50,3 | 43,4
|  | Nb,T,Rd | 1 970 | 1 900 | 1 790 | 1 660 | 1 520 | 1 400 | 1 300 | 1 150 | 1 060 | 1 010 | 972 | 946 | 927 | 913 | 902 | 893 | 887
IPE A 270 | * | Nb,y,Rd | 1 690 | 1 690 | 1 670 | 1 660 | 1 640 | 1 620 | 1 600 | 1 540 | 1 460 | 1 340 | 1 190 | 1 040 | 877 | 745 | 637 | 550 | 479
|  | Nb,z,Rd | 1 610 | 1 500 | 1 280 | 991 | 730 | 552 | 430 | 280 | 197 | 146 | 112 | 88,8 | 72,2 | 59,8 | 50,3 | 43,0 | 37,1
|  | Nb,T,Rd | 1 630 | 1 560 | 1 470 | 1 340 | 1 210 | 1 080 | 983 | 848 | 767 | 715 | 681 | 658 | 640 | 628 | 618 | 610 | 604
IPE O 240 |  | Nb,y,Rd | 2 010 | 2 000 | 1 980 | 1 960 | 1 930 | 1 900 | 1 870 | 1 770 | 1 610 | 1 390 | 1 160 | 965 | 804 | 677 | 577 | 496 | 431
|  | Nb,z,Rd | 1 890 | 1 700 | 1 320 | 943 | 683 | 513 | 398 | 259 | 181 | 134 | 103 | 81,8 | 66,4 | 55,0 | 46,3 | 39,5 | 34,1
|  | Nb,T,Rd | 1 930 | 1 850 | 1 740 | 1 630 | 1 530 | 1 440 | 1 380 | 1 280 | 1 220 | 1 190 | 1 160 | 1 150 | 1 140 | 1 130 | 1 120 | 1 110 | 1 110
IPE 240 | * | Nb,y,Rd | 1 760 | 1 760 | 1 740 | 1 740 | 1 730 | 1 700 | 1 670 | 1 580 | 1 440 | 1 240 | 1 040 | 859 | 716 | 603 | 513 | 441 | 383
|  | Nb,z,Rd | 1 690 | 1 510 | 1 160 | 818 | 591 | 443 | 344 | 223 | 157 | 116 | 89,0 | 70,5 | 57,3 | 47,4 | 39,9 | 34,1 | 29,4
|  | Nb,T,Rd | 1 690 | 1 610 | 1 510 | 1 400 | 1 290 | 1 200 | 1 130 | 1 040 | 985 | 950 | 926 | 910 | 898 | 890 | 883 | 878 | 873
IPE A 240 | * | Nb,y,Rd | 1 460 | 1 450 | 1 440 | 1 420 | 1 400 | 1 380 | 1 360 | 1 290 | 1 180 | 1 050 | 879 | 728 | 606 | 510 | 434 | 374 | 325
|  | Nb,z,Rd | 1 370 | 1 230 | 979 | 692 | 500 | 375 | 291 | 189 | 132 | 97,8 | 75,2 | 59,6 | 48,4 | 40,1 | 33,8 | 28,8 | 24,9
|  | Nb,T,Rd | 1 400 | 1 330 | 1 230 | 1 120 | 1 000 | 915 | 847 | 758 | 705 | 672 | 650 | 635 | 624 | 616 | 610 | 605 | 601
IPE AA 240 | * | Nb,y,Rd | 1 370 | 1 370 | 1 350 | 1 340 | 1 320 | 1 300 | 1 280 | 1 220 | 1 120 | 980 | 841 | 696 | 580 | 489 | 416 | 358 | 311
|  | Nb,z,Rd | 1 290 | 1 170 | 926 | 667 | 482 | 362 | 281 | 182 | 128 | 94,5 | 72,7 | 57,6 | 46,8 | 38,7 | 32,6 | 27,8 | 24,0
|  | Nb,T,Rd | 1 320 | 1 250 | 1 160 | 1 040 | 934 | 846 | 779 | 692 | 641 | 608 | 587 | 572 | 562 | 554 | 548 | 543 | 539
IPE O 220 |  | Nb,y,Rd | 1 720 | 1 710 | 1 690 | 1 670 | 1 640 | 1 610 | 1 570 | 1 460 | 1 280 | 1 060 | 868 | 710 | 588 | 493 | 418 | 359 | 312
|  | Nb,z,Rd | 1 600 | 1 390 | 1 010 | 703 | 505 | 377 | 292 | 190 | 133 | 98,1 | 75,4 | 59,8 | 48,5 | 40,2 | 33,8 | 28,9 | 24,9
|  | Nb,T,Rd | 1 640 | 1 560 | 1 460 | 1 360 | 1 270 | 1 200 | 1 140 | 1 070 | 1 020 | 998 | 980 | 967 | 958 | 951 | 945 | 941 | 938
IPE 220 | * | Nb,y,Rd | 1 530 | 1 530 | 1 510 | 1 490 | 1 460 | 1 440 | 1 400 | 1 300 | 1 140 | 943 | 768 | 628 | 520 | 436 | 370 | 318 | 276
|  | Nb,z,Rd | 1 420 | 1 220 | 879 | 606 | 434 | 324 | 251 | 163 | 114 | 84,2 | 64,8 | 51,3 | 41,7 | 34,5 | 29,0 | 24,8 | 21,4
|  | Nb,T,Rd | 1 440 | 1 360 | 1 260 | 1 150 | 1 050 | 980 | 925 | 854 | 812 | 786 | 768 | 756 | 747 | 741 | 736 | 732 | 729
IPE A 220 | * | Nb,y,Rd | 1 240 | 1 240 | 1 220 | 1 200 | 1 190 | 1 160 | 1 140 | 1 060 | 956 | 792 | 644 | 526 | 435 | 365 | 310 | 266 | 231
|  | Nb,z,Rd | 1 160 | 999 | 736 | 506 | 362 | 271 | 209 | 136 | 95,1 | 70,3 | 54,0 | 42,8 | 34,7 | 28,8 | 24,2 | 20,7 | 17,8
|  | Nb,T,Rd | 1 180 | 1 110 | 1 010 | 895 | 797 | 724 | 670 | 601 | 562 | 537 | 521 | 510 | 502 | 496 | 491 | 488 | 485
IPE AA 220 | * | Nb,y,Rd | 1 170 | 1 170 | 1 150 | 1 140 | 1 120 | 1 100 | 1 080 | 1 000 | 887 | 758 | 616 | 504 | 417 | 349 | 297 | 255 | 221
|  | Nb,z,Rd | 1 090 | 949 | 706 | 486 | 348 | 260 | 201 | 131 | 91,5 | 67,6 | 51,9 | 41,2 | 33,4 | 27,7 | 23,3 | 19,9 | 17,2
|  | Nb,T,Rd | 1 120 | 1 050 | 948 | 836 | 739 | 666 | 614 | 547 | 508 | 485 | 469 | 458 | 450 | 444 | 440 | 436 | 434
IPE O 200 |  | Nb,y,Rd | 1 470 | 1 460 | 1 440 | 1 420 | 1 390 | 1 350 | 1 310 | 1 180 | 983 | 789 | 631 | 511 | 421 | 352 | 298 | 256 | 222
|  | Nb,z,Rd | 1 340 | 1 100 | 748 | 507 | 361 | 269 | 208 | 135 | 94,2 | 69,6 | 53,5 | 42,4 | 34,4 | 28,5 | 24,0 | 20,4 | 17,6
|  | Nb,T,Rd | 1 390 | 1 320 | 1 230 | 1 140 | 1 080 | 1 030 | 988 | 939 | 910 | 892 | 880 | 872 | 865 | 861 | 857 | 855 | 853
IPE 200 |  | Nb,y,Rd | 1 310 | 1 300 | 1 280 | 1 260 | 1 240 | 1 200 | 1 160 | 1 040 | 868 | 694 | 555 | 449 | 370 | 309 | 262 | 225 | 195
|  | Nb,z,Rd | 1 190 | 953 | 638 | 430 | 306 | 228 | 176 | 114 | 79,7 | 58,8 | 45,2 | 35,8 | 29,1 | 24,1 | 20,3 | 17,3 | 14,9
|  | Nb,T,Rd | 1 240 | 1 160 | 1 060 | 966 | 893 | 839 | 800 | 751 | 722 | 705 | 693 | 685 | 679 | 674 | 671 | 668 | 666
IPE A 200 | * | Nb,y,Rd | 1 030 | 1 020 | 1 010 | 996 | 977 | 954 | 924 | 837 | 712 | 569 | 455 | 368 | 303 | 253 | 214 | 184 | 159
|  | Nb,z,Rd | 943 | 782 | 522 | 352 | 250 | 186 | 144 | 93,1 | 65,1 | 48,1 | 36,9 | 29,3 | 23,8 | 19,7 | 16,5 | 14,1 | 12,2
|  | Nb,T,Rd | 973 | 902 | 806 | 711 | 637 | 584 | 546 | 499 | 473 | 456 | 445 | 438 | 432 | 428 | 425 | 423 | 421
IPE AA 200 | * | Nb,y,Rd | 1 010 | 998 | 984 | 969 | 950 | 928 | 898 | 816 | 690 | 550 | 439 | 356 | 293 | 244 | 207 | 178 | 154
|  | Nb,z,Rd | 916 | 755 | 501 | 337 | 240 | 178 | 138 | 89,2 | 62,4 | 46,0 | 35,4 | 28,0 | 22,7 | 18,8 | 15,8 | 13,5 | 11,7
|  | Nb,T,Rd | 947 | 876 | 779 | 682 | 608 | 555 | 518 | 472 | 445 | 429 | 418 | 411 | 405 | 401 | 398 | 396 | 394
IPE O 180 |  | Nb,y,Rd | 1 250 | 1 230 | 1 210 | 1 190 | 1 160 | 1 120 | 1 060 | 904 | 715 | 556 | 439 | 353 | 290 | 241 | 204 | 175 | 152
|  | Nb,z,Rd | 1 110 | 833 | 534 | 357 | 253 | 188 | 145 | 93,7 | 65,5 | 48,3 | 37,1 | 29,4 | 23,9 | 19,8 | 16,6 | 14,2 | 12,2
|  | Nb,T,Rd | 1 170 | 1 100 | 1 020 | 950 | 899 | 863 | 836 | 802 | 782 | 770 | 762 | 756 | 752 | 749 | 746 | 745 | 743
IPE 180 |  | Nb,y,Rd | 1 100 | 1 080 | 1 070 | 1 040 | 1 020 | 984 | 936 | 794 | 626 | 487 | 384 | 309 | 253 | 211 | 179 | 153 | 133
|  | Nb,z,Rd | 974 | 721 | 459 | 306 | 217 | 161 | 124 | 80,3 | 56,1 | 41,4 | 31,8 | 25,2 | 20,4 | 16,9 | 14,2 | 12,1 | 10,5
|  | Nb,T,Rd | 1 020 | 948 | 859 | 782 | 725 | 685 | 656 | 621 | 600 | 587 | 579 | 573 | 569 | 566 | 564 | 562 | 560
IPE A 180 | * | Nb,y,Rd | 867 | 855 | 842 | 826 | 806 | 779 | 745 | 647 | 508 | 395 | 311 | 250 | 205 | 171 | 145 | 124 | 107
|  | Nb,z,Rd | 773 | 591 | 377 | 251 | 178 | 132 | 102 | 65,9 | 46,0 | 34,0 | 26,1 | 20,7 | 16,8 | 13,9 | 11,7 | 9,96 | 8,60
|  | Nb,T,Rd | 806 | 733 | 639 | 556 | 497 | 457 | 429 | 395 | 375 | 364 | 356 | 350 | 346 | 344 | 341 | 340 | 338
IPE AA 180 | * | Nb,y,Rd | 840 | 828 | 815 | 799 | 779 | 753 | 722 | 622 | 488 | 378 | 298 | 240 | 196 | 164 | 138 | 119 | 103
|  | Nb,z,Rd | 746 | 566 | 359 | 239 | 169 | 126 | 96,9 | 62,6 | 43,8 | 32,3 | 24,8 | 19,6 | 15,9 | 13,2 | 11,1 | 9,47 | 8,17
|  | Nb,T,Rd | 780 | 707 | 612 | 529 | 470 | 430 | 403 | 369 | 350 | 339 | 331 | 326 | 322 | 319 | 317 | 315 | 314
IPE 160 |  | Nb,y,Rd | 921 | 906 | 888 | 866 | 835 | 792 | 733 | 577 | 434 | 331 | 259 | 207 | 169 | 141 | 119 | 102 | 88,3
|  | Nb,z,Rd | 784 | 520 | 318 | 210 | 148 | 110 | 84,6 | 54,6 | 38,1 | 28,1 | 21,6 | 17,1 | 13,9 | 11,5 | 9,66 | 8,24 | 7,11
|  | Nb,T,Rd | 851 | 782 | 713 | 659 | 621 | 595 | 577 | 555 | 542 | 534 | 529 | 525 | 523 | 521 | 519 | 518 | 517
IPE A 160 | * | Nb,y,Rd | 724 | 712 | 698 | 683 | 672 | 636 | 587 | 460 | 345 | 263 | 206 | 165 | 135 | 112 | 94,6 | 81,0 | 70,1
|  | Nb,z,Rd | 631 | 416 | 254 | 167 | 118 | 87,6 | 67,5 | 43,6 | 30,4 | 22,4 | 17,2 | 13,6 | 11,1 | 9,16 | 7,70 | 6,57 | 5,67
|  | Nb,T,Rd | 663 | 591 | 511 | 451 | 410 | 383 | 365 | 342 | 330 | 322 | 317 | 314 | 311 | 309 | 308 | 307 | 306
IPE AA 160 | * | Nb,y,Rd | 696 | 684 | 671 | 654 | 631 | 615 | 565 | 441 | 330 | 251 | 196 | 157 | 129 | 107 | 90,3 | 77,3 | 66,9
|  | Nb,z,Rd | 608 | 396 | 241 | 159 | 112 | 83,1 | 64,0 | 41,3 | 28,8 | 21,3 | 16,3 | 12,9 | 10,5 | 8,68 | 7,31 | 6,23 | 5,38
|  | Nb,T,Rd | 638 | 566 | 486 | 425 | 385 | 359 | 341 | 319 | 306 | 299 | 294 | 291 | 288 | 286 | 285 | 284 | 283
IPE 140 |  | Nb,y,Rd | 748 | 733 | 715 | 689 | 651 | 596 | 525 | 382 | 279 | 210 | 163 | 130 | 106 | 88,3 | 74,5 | 63,7 | 55,1
|  | Nb,z,Rd | 599 | 356 | 212 | 139 | 97,8 | 72,4 | 55,8 | 36,0 | 25,1 | 18,5 | 14,2 | 11,2 | 9,12 | 7,55 | 6,35 | 5,41 | 4,67
|  | Nb,T,Rd | 685 | 625 | 573 | 537 | 512 | 496 | 485 | 471 | 463 | 458 | 455 | 453 | 451 | 450 | 449 | 448 | 448
IPE A 140 |  | Nb,y,Rd | 611 | 599 | 583 | 562 | 531 | 485 | 426 | 309 | 225 | 169 | 132 | 105 | 85,6 | 71,2 | 60,1 | 51,4 | 44,4
|  | Nb,z,Rd | 489 | 291 | 174 | 114 | 79,9 | 59,2 | 45,6 | 29,4 | 20,5 | 15,1 | 11,6 | 9,19 | 7,45 | 6,17 | 5,19 | 4,42 | 3,82
|  | Nb,T,Rd | 551 | 480 | 414 | 370 | 342 | 324 | 312 | 297 | 289 | 284 | 280 | 278 | 276 | 275 | 274 | 273 | 273
IPE AA 140 |  | Nb,y,Rd | 584 | 572 | 557 | 536 | 505 | 459 | 401 | 290 | 211 | 159 | 123 | 98,2 | 80,1 | 66,6 | 56,2 | 48,1 | 41,6
|  | Nb,z,Rd | 463 | 272 | 162 | 106 | 74,5 | 55,2 | 42,5 | 27,4 | 19,1 | 14,1 | 10,8 | 8,57 | 6,95 | 5,75 | 4,84 | 4,12 | 3,56
|  | Nb,T,Rd | 524 | 451 | 383 | 339 | 311 | 293 | 281 | 266 | 258 | 253 | 250 | 248 | 246 | 245 | 244 | 244 | 243
IPE 120 |  | Nb,y,Rd | 598 | 583 | 562 | 529 | 478 | 410 | 341 | 234 | 168 | 125 | 97,0 | 77,2 | 62,9 | 52,2 | 44,0 | 37,6 | 32,5
|  | Nb,z,Rd | 428 | 229 | 134 | 87,3 | 61,2 | 45,3 | 34,8 | 22,4 | 15,6 | 11,5 | 8,85 | 7,00 | 5,68 | 4,70 | 3,95 | 3,37 | 2,91
|  | Nb,T,Rd | 544 | 501 | 470 | 451 | 438 | 430 | 424 | 417 | 413 | 411 | 409 | 408 | 407 | 407 | 406 | 406 | 406
IPE A 120 |  | Nb,y,Rd | 498 | 485 | 467 | 439 | 394 | 336 | 278 | 190 | 136 | 102 | 78,6 | 62,5 | 50,9 | 42,3 | 35,7 | 30,5 | 26,3
|  | Nb,z,Rd | 348 | 184 | 107 | 69,8 | 49,0 | 36,2 | 27,9 | 17,9 | 12,5 | 9,22 | 7,07 | 5,60 | 4,54 | 3,76 | 3,16 | 2,69 | 2,32
|  | Nb,T,Rd | 443 | 390 | 349 | 324 | 308 | 298 | 292 | 283 | 279 | 276 | 274 | 273 | 272 | 271 | 271 | 270 | 270
IPE AA 120 |  | Nb,y,Rd | 484 | 472 | 454 | 425 | 381 | 323 | 267 | 182 | 130 | 97,2 | 75,2 | 59,9 | 48,8 | 40,5 | 34,1 | 29,2 | 25,2
|  | Nb,z,Rd | 336 | 176 | 103 | 67,0 | 47,0 | 34,7 | 26,7 | 17,2 | 12,0 | 8,84 | 6,78 | 5,37 | 4,35 | 3,60 | 3,03 | 2,58 | 2,23
|  | Nb,T,Rd | 428 | 371 | 328 | 302 | 287 | 277 | 270 | 262 | 257 | 254 | 253 | 251 | 250 | 250 | 249 | 249 | 249
IPE 100 |  | Nb,y,Rd | 462 | 446 | 419 | 372 | 308 | 245 | 195 | 130 | 92,1 | 68,4 | 52,8 | 41,9 | 34,1 | 28,3 | 23,8 | 20,4 | 17,6
|  | Nb,z,Rd | 271 | 134 | 77,4 | 50,2 | 35,2 | 26,0 | 20,0 | 12,8 | 8,96 | 6,60 | 5,06 | 4,00 | 3,25 | 2,69 | 2,26 | 1,93 | 1,66
|  | Nb,T,Rd | 421 | 398 | 384 | 376 | 371 | 368 | 366 | 363 | 362 | 361 | 360 | 360 | 360 | 359 | 359 | 359 | 359
IPE A 100 |  | Nb,y,Rd | 395 | 380 | 356 | 314 | 258 | 204 | 163 | 108 | 76,4 | 56,8 | 43,8 | 34,8 | 28,3 | 23,5 | 19,8 | 16,9 | 14,6
|  | Nb,z,Rd | 226 | 111 | 64,1 | 41,6 | 29,1 | 21,5 | 16,5 | 10,6 | 7,41 | 5,46 | 4,19 | 3,31 | 2,69 | 2,22 | 1,87 | 1,59 | 1,37
|  | Nb,T,Rd | 349 | 318 | 298 | 287 | 280 | 275 | 272 | 269 | 267 | 266 | 265 | 264 | 264 | 264 | 263 | 263 | 263
IPE AA 100 |  | Nb,y,Rd | 385 | 371 | 347 | 305 | 249 | 197 | 157 | 104 | 73,6 | 54,7 | 42,2 | 33,5 | 27,3 | 22,6 | 19,0 | 16,3 | 14,1
|  | Nb,z,Rd | 218 | 107 | 61,7 | 40,0 | 28,0 | 20,7 | 15,9 | 10,2 | 7,12 | 5,25 | 4,02 | 3,18 | 2,58 | 2,14 | 1,80 | 1,53 | 1,32
|  | Nb,T,Rd | 340 | 307 | 287 | 275 | 268 | 263 | 260 | 256 | 254 | 253 | 252 | 252 | 251 | 251 | 251 | 251 | 250
IPE 80 |  | Nb,y,Rd | 335 | 315 | 274 | 213 | 160 | 122 | 95,1 | 62,2 | 43,7 | 32,4 | 24,9 | 19,8 | 16,1 | 13,3 | 11,2 | 9,57 | 8,27
|  | Nb,z,Rd | 152 | 72,1 | 41,4 | 26,8 | 18,7 | 13,8 | 10,6 | 6,82 | 4,75 | 3,50 | 2,68 | 2,12 | 1,72 | 1,42 | 1,20 | 1,02 | 0,880
|  | Nb,T,Rd | 311 | 300 | 295 | 292 | 290 | 289 | 289 | 288 | 287 | 287 | 287 | 287 | 286 | 286 | 286 | 286 | 286
IPE A 80 |  | Nb,y,Rd | 282 | 264 | 227 | 175 | 130 | 99,1 | 77,3 | 50,5 | 35,5 | 26,3 | 20,2 | 16,1 | 13,0 | 10,8 | 9,10 | 7,77 | 6,71
|  | Nb,z,Rd | 126 | 59,6 | 34,2 | 22,1 | 15,5 | 11,4 | 8,77 | 5,64 | 3,93 | 2,89 | 2,22 | 1,75 | 1,42 | 1,18 | 0,989 | 0,843 | 0,727
|  | Nb,T,Rd | 250 | 233 | 224 | 219 | 216 | 215 | 213 | 212 | 211 | 211 | 210 | 210 | 210 | 210 | 210 | 210 | 210
IPE AA 80 |  | Nb,y,Rd | 278 | 260 | 224 | 173 | 129 | 98,1 | 76,6 | 50,1 | 35,2 | 26,0 | 20,0 | 15,9 | 12,9 | 10,7 | 9,02 | 7,70 | 6,65
|  | Nb,z,Rd | 124 | 58,7 | 33,7 | 21,8 | 15,2 | 11,2 | 8,63 | 5,55 | 3,86 | 2,84 | 2,18 | 1,73 | 1,40 | 1,16 | 0,973 | 0,830 | 0,716
|  | Nb,T,Rd | 246 | 228 | 219 | 214 | 212 | 210 | 208 | 207 | 206 | 206 | 205 | 205 | 205 | 205 | 205 | 205 | 205
∗ La section peut être en classe 4 sous compression axiale
Les valeurs en italique indiquent que la section est classe 4 sous compression pure et que cela est pris en compte dans lées calculs de résistance
Pour les valeurs de résistance des sections transversales comprimées, Nc,Rd, se référer aux valeurs de Npl,Rd dans les tables pour charge axiale et flexion
Ces données ont été téléchargées du site Orange Book (http://orangebook.arcelormittal.com /fr-fr/valeurs-de-dimensionnement/francais-na/poutres/ipe/compression-axiale/s460/) le 08/11/2023 à 11:52.
© 2023, SCI et ArcelorMittal Sections commerciales S.A. Ces données sont soumises aux mêmes conditions que celles définies par le site Orange Book (http://orangebook.arcelormittal.com/terms-conditions/)