## IPE-compression-S460-Eurocode3-
Eurocode 3 - Deutscher Nationaler Anhang (EN 1993-1-1:2005, EN 10365)
I-Träger mit parallelen Flanschflächen - IPE, Biegeknicktragfähigkeit unter planmäßig zentrischem Druck für: S460
Profilbezeichnung |  |  | Drucknormalkrafttragfähigkeit Nb,y,Rd, Nb,z,Rd, Nb,T,Rd (kN) für Knicklängen (m)
|  | Achse | 1,0 | 1,5 | 2,0 | 2,5 | 3,0 | 3,5 | 4,0 | 5,0 | 6,0 | 7,0 | 8,0 | 9,0 | 10,0 | 11,0 | 12,0 | 13,0 | 14,0
IPE 750 x 220 | * | Nb,y,Rd | 10.200 | 10.200 | 10.200 | 10.200 | 10.200 | 10.200 | 10.200 | 10.200 | 10.100 | 10.100 | 10.000 | 9.930 | 9.850 | 9.760 | 9.670 | 9.560 | 9.440
|  | Nb,z,Rd | 10.200 | 10.000 | 9.780 | 9.490 | 9.100 | 8.520 | 7.730 | 6.000 | 4.400 | 3.320 | 2.580 | 2.060 | 1.680 | 1.400 | 1.180 | 1.010 | 874
|  | Nb,T,Rd | 10.200 | 10.100 | 9.930 | 9.760 | 9.570 | 9.340 | 9.080 | 8.440 | 7.720 | 7.040 | 6.470 | 6.010 | 5.660 | 5.380 | 5.160 | 4.980 | 4.840
IPE 750 x 196 | * | Nb,y,Rd | 8.960 | 8.960 | 8.960 | 8.960 | 8.960 | 8.960 | 8.960 | 8.930 | 8.880 | 8.820 | 8.760 | 8.690 | 8.620 | 8.540 | 8.460 | 8.360 | 8.260
|  | Nb,z,Rd | 8.910 | 8.750 | 8.550 | 8.300 | 7.950 | 7.440 | 6.730 | 5.220 | 3.820 | 2.880 | 2.240 | 1.790 | 1.460 | 1.210 | 1.020 | 876 | 758
|  | Nb,T,Rd | 8.950 | 8.830 | 8.690 | 8.540 | 8.360 | 8.150 | 7.890 | 7.240 | 6.490 | 5.790 | 5.210 | 4.760 | 4.410 | 4.140 | 3.930 | 3.760 | 3.630
IPE 750 x 173 | * | Nb,y,Rd | 7.690 | 7.690 | 7.690 | 7.690 | 7.690 | 7.690 | 7.690 | 7.660 | 7.620 | 7.570 | 7.510 | 7.460 | 7.400 | 7.330 | 7.260 | 7.170 | 7.080
|  | Nb,z,Rd | 7.640 | 7.500 | 7.330 | 7.110 | 6.800 | 6.340 | 5.720 | 4.430 | 3.230 | 2.430 | 1.890 | 1.500 | 1.230 | 1.020 | 861 | 736 | 637
|  | Nb,T,Rd | 7.680 | 7.580 | 7.460 | 7.320 | 7.160 | 6.970 | 6.730 | 6.100 | 5.370 | 4.700 | 4.150 | 3.740 | 3.420 | 3.170 | 2.980 | 2.830 | 2.710
IPE 750 x 147 | * | Nb,y,Rd | 6.270 | 6.270 | 6.270 | 6.270 | 6.270 | 6.270 | 6.270 | 6.250 | 6.210 | 6.170 | 6.120 | 6.080 | 6.030 | 5.970 | 5.910 | 5.840 | 5.770
|  | Nb,z,Rd | 6.220 | 6.100 | 5.960 | 5.760 | 5.490 | 5.080 | 4.530 | 3.360 | 2.500 | 1.880 | 1.460 | 1.160 | 948 | 788 | 665 | 568 | 491
|  | Nb,T,Rd | 6.260 | 6.170 | 6.070 | 5.960 | 5.820 | 5.640 | 5.420 | 4.830 | 4.140 | 3.530 | 3.060 | 2.700 | 2.430 | 2.230 | 2.070 | 1.940 | 1.840
IPE 750 x 134 | * | Nb,y,Rd | 5.760 | 5.760 | 5.760 | 5.760 | 5.760 | 5.760 | 5.760 | 5.740 | 5.700 | 5.660 | 5.620 | 5.580 | 5.540 | 5.480 | 5.430 | 5.360 | 5.290
|  | Nb,z,Rd | 5.720 | 5.610 | 5.470 | 5.290 | 5.030 | 4.640 | 4.130 | 3.050 | 2.270 | 1.710 | 1.320 | 1.060 | 861 | 715 | 603 | 515 | 446
|  | Nb,T,Rd | 5.750 | 5.670 | 5.580 | 5.470 | 5.340 | 5.170 | 4.950 | 4.360 | 3.690 | 3.100 | 2.650 | 2.320 | 2.070 | 1.880 | 1.730 | 1.610 | 1.520
IPE V 600 |  | Nb,y,Rd | 9.350 | 9.350 | 9.350 | 9.350 | 9.350 | 9.340 | 9.300 | 9.230 | 9.140 | 9.050 | 8.950 | 8.830 | 8.690 | 8.530 | 8.340 | 8.110 | 7.840
|  | Nb,z,Rd | 9.220 | 8.990 | 8.680 | 8.210 | 7.470 | 6.460 | 5.400 | 3.730 | 2.670 | 2.000 | 1.550 | 1.230 | 1.000 | 833 | 702 | 600 | 519
|  | Nb,T,Rd | 9.290 | 9.130 | 8.950 | 8.760 | 8.530 | 8.290 | 8.030 | 7.480 | 6.990 | 6.590 | 6.280 | 6.050 | 5.860 | 5.720 | 5.610 | 5.520 | 5.450
IPE O 600 | * | Nb,y,Rd | 7.530 | 7.530 | 7.530 | 7.530 | 7.530 | 7.520 | 7.500 | 7.430 | 7.370 | 7.300 | 7.300 | 7.300 | 7.300 | 7.180 | 7.010 | 6.820 | 6.580
|  | Nb,z,Rd | 7.420 | 7.300 | 7.280 | 6.860 | 6.200 | 5.320 | 4.420 | 3.040 | 2.170 | 1.620 | 1.260 | 1.000 | 814 | 676 | 570 | 487 | 421
|  | Nb,T,Rd | 7.480 | 7.340 | 7.200 | 7.020 | 6.820 | 6.590 | 6.320 | 5.750 | 5.230 | 4.820 | 4.510 | 4.280 | 4.100 | 3.970 | 3.860 | 3.780 | 3.710
IPE 600 | * | Nb,y,Rd | 5.650 | 5.650 | 5.650 | 5.650 | 5.650 | 5.650 | 5.630 | 5.590 | 5.540 | 5.490 | 5.430 | 5.360 | 5.290 | 5.200 | 5.100 | 4.970 | 4.830
|  | Nb,z,Rd | 5.580 | 5.440 | 5.250 | 4.970 | 4.530 | 3.950 | 3.360 | 2.290 | 1.640 | 1.220 | 944 | 751 | 612 | 508 | 428 | 366 | 316
|  | Nb,T,Rd | 5.610 | 5.510 | 5.390 | 5.250 | 5.080 | 4.860 | 4.600 | 4.040 | 3.530 | 3.140 | 2.860 | 2.660 | 2.500 | 2.390 | 2.300 | 2.220 | 2.170
IPE A 600 | * | Nb,y,Rd | 4.780 | 4.780 | 4.780 | 4.780 | 4.780 | 4.780 | 4.770 | 4.730 | 4.690 | 4.650 | 4.600 | 4.550 | 4.490 | 4.420 | 4.340 | 4.250 | 4.140
|  | Nb,z,Rd | 4.720 | 4.620 | 4.470 | 4.260 | 3.940 | 3.470 | 2.950 | 2.100 | 1.500 | 1.120 | 867 | 690 | 562 | 467 | 394 | 336 | 291
|  | Nb,T,Rd | 4.750 | 4.670 | 4.570 | 4.450 | 4.310 | 4.120 | 3.900 | 3.380 | 2.910 | 2.550 | 2.290 | 2.100 | 1.960 | 1.850 | 1.770 | 1.700 | 1.650
IPE V 550 |  | Nb,y,Rd | 8.080 | 8.080 | 8.080 | 8.080 | 8.080 | 8.050 | 8.010 | 7.940 | 7.850 | 7.760 | 7.660 | 7.530 | 7.380 | 7.200 | 6.980 | 6.720 | 6.400
|  | Nb,z,Rd | 7.940 | 7.730 | 7.420 | 6.920 | 6.140 | 5.170 | 4.240 | 2.880 | 2.060 | 1.540 | 1.190 | 944 | 769 | 638 | 538 | 460 | 397
|  | Nb,T,Rd | 8.010 | 7.860 | 7.700 | 7.510 | 7.300 | 7.070 | 6.830 | 6.350 | 5.940 | 5.610 | 5.360 | 5.180 | 5.040 | 4.930 | 4.840 | 4.770 | 4.720
IPE O 550 | * | Nb,y,Rd | 5.880 | 5.880 | 5.880 | 5.880 | 5.880 | 5.870 | 5.840 | 5.790 | 5.730 | 5.660 | 5.590 | 5.510 | 5.410 | 5.290 | 5.160 | 5.160 | 4.940
|  | Nb,z,Rd | 5.790 | 5.640 | 5.420 | 5.160 | 4.710 | 3.950 | 3.230 | 2.200 | 1.560 | 1.170 | 902 | 718 | 584 | 485 | 409 | 349 | 302
|  | Nb,T,Rd | 5.830 | 5.720 | 5.590 | 5.440 | 5.260 | 5.040 | 4.790 | 4.270 | 3.830 | 3.500 | 3.250 | 3.070 | 2.940 | 2.840 | 2.760 | 2.690 | 2.640
IPE 550 | * | Nb,y,Rd | 4.900 | 4.900 | 4.900 | 4.900 | 4.900 | 4.890 | 4.870 | 4.820 | 4.780 | 4.730 | 4.670 | 4.600 | 4.520 | 4.420 | 4.310 | 4.160 | 4.000
|  | Nb,z,Rd | 4.820 | 4.690 | 4.510 | 4.230 | 3.780 | 3.300 | 2.680 | 1.810 | 1.290 | 962 | 744 | 592 | 482 | 400 | 337 | 288 | 249
|  | Nb,T,Rd | 4.860 | 4.760 | 4.650 | 4.520 | 4.340 | 4.130 | 3.890 | 3.370 | 2.940 | 2.620 | 2.400 | 2.240 | 2.120 | 2.030 | 1.960 | 1.900 | 1.860
IPE A 550 | * | Nb,y,Rd | 4.280 | 4.280 | 4.280 | 4.280 | 4.280 | 4.280 | 4.260 | 4.220 | 4.180 | 4.130 | 4.080 | 4.020 | 3.960 | 3.870 | 3.770 | 3.650 | 3.510
|  | Nb,z,Rd | 4.220 | 4.110 | 3.960 | 3.730 | 3.360 | 2.870 | 2.380 | 1.660 | 1.180 | 878 | 679 | 540 | 439 | 365 | 307 | 263 | 227
|  | Nb,T,Rd | 4.250 | 4.160 | 4.060 | 3.940 | 3.780 | 3.580 | 3.340 | 2.840 | 2.420 | 2.120 | 1.910 | 1.760 | 1.640 | 1.560 | 1.490 | 1.440 | 1.400
IPE V 500 |  | Nb,y,Rd | 6.560 | 6.560 | 6.560 | 6.560 | 6.550 | 6.520 | 6.490 | 6.420 | 6.340 | 6.250 | 6.150 | 6.030 | 5.870 | 5.680 | 5.440 | 5.160 | 4.830
|  | Nb,z,Rd | 6.440 | 6.260 | 5.990 | 5.540 | 4.860 | 4.040 | 3.290 | 2.220 | 1.580 | 1.180 | 912 | 725 | 591 | 490 | 413 | 353 | 305
|  | Nb,T,Rd | 6.500 | 6.370 | 6.220 | 6.060 | 5.870 | 5.660 | 5.430 | 5.000 | 4.640 | 4.370 | 4.160 | 4.010 | 3.900 | 3.810 | 3.740 | 3.690 | 3.650
IPE O 500 | * | Nb,y,Rd | 5.200 | 5.200 | 5.200 | 5.200 | 5.190 | 5.170 | 5.140 | 5.090 | 5.030 | 4.960 | 4.890 | 4.790 | 4.790 | 4.720 | 4.520 | 4.280 | 4.010
|  | Nb,z,Rd | 5.110 | 4.960 | 4.790 | 4.580 | 3.970 | 3.280 | 2.660 | 1.790 | 1.280 | 950 | 734 | 583 | 475 | 394 | 332 | 284 | 245
|  | Nb,T,Rd | 5.140 | 5.040 | 4.920 | 4.770 | 4.590 | 4.380 | 4.150 | 3.690 | 3.320 | 3.040 | 2.840 | 2.700 | 2.590 | 2.510 | 2.440 | 2.390 | 2.350
IPE 500 | * | Nb,y,Rd | 4.400 | 4.400 | 4.400 | 4.400 | 4.400 | 4.380 | 4.350 | 4.310 | 4.260 | 4.200 | 4.130 | 4.050 | 3.950 | 3.820 | 3.670 | 3.480 | 3.270
|  | Nb,z,Rd | 4.320 | 4.190 | 4.000 | 3.700 | 3.230 | 2.730 | 2.200 | 1.480 | 1.050 | 779 | 602 | 478 | 389 | 323 | 272 | 232 | 201
|  | Nb,T,Rd | 4.350 | 4.260 | 4.150 | 4.010 | 3.830 | 3.610 | 3.360 | 2.870 | 2.490 | 2.230 | 2.040 | 1.910 | 1.810 | 1.740 | 1.680 | 1.640 | 1.600
IPE A 500 | * | Nb,y,Rd | 3.720 | 3.720 | 3.720 | 3.720 | 3.720 | 3.700 | 3.680 | 3.640 | 3.600 | 3.560 | 3.500 | 3.440 | 3.360 | 3.260 | 3.150 | 3.000 | 2.840
|  | Nb,z,Rd | 3.660 | 3.550 | 3.410 | 3.180 | 2.820 | 2.360 | 1.940 | 1.330 | 945 | 703 | 543 | 432 | 352 | 292 | 246 | 210 | 181
|  | Nb,T,Rd | 3.680 | 3.600 | 3.510 | 3.390 | 3.240 | 3.040 | 2.810 | 2.360 | 2.010 | 1.760 | 1.590 | 1.470 | 1.380 | 1.310 | 1.260 | 1.220 | 1.190
IPE V 450 |  | Nb,y,Rd | 5.280 | 5.280 | 5.280 | 5.280 | 5.260 | 5.230 | 5.200 | 5.130 | 5.060 | 4.970 | 4.860 | 4.730 | 4.560 | 4.340 | 4.080 | 3.780 | 3.460
|  | Nb,z,Rd | 5.170 | 5.010 | 4.760 | 4.350 | 3.720 | 3.040 | 2.450 | 1.640 | 1.170 | 869 | 671 | 534 | 434 | 360 | 304 | 259 | 224
|  | Nb,T,Rd | 5.210 | 5.100 | 4.970 | 4.820 | 4.640 | 4.450 | 4.240 | 3.860 | 3.550 | 3.330 | 3.170 | 3.050 | 2.960 | 2.900 | 2.850 | 2.800 | 2.770
IPE O 450 | * | Nb,y,Rd | 4.520 | 4.520 | 4.520 | 4.520 | 4.500 | 4.480 | 4.450 | 4.400 | 4.340 | 4.340 | 4.340 | 4.220 | 4.060 | 3.870 | 3.640 | 3.370 | 3.080
|  | Nb,z,Rd | 4.430 | 4.340 | 4.230 | 3.850 | 3.280 | 2.660 | 2.140 | 1.440 | 1.020 | 758 | 585 | 465 | 378 | 314 | 265 | 226 | 195
|  | Nb,T,Rd | 4.460 | 4.360 | 4.250 | 4.110 | 3.940 | 3.750 | 3.550 | 3.160 | 2.860 | 2.640 | 2.490 | 2.380 | 2.290 | 2.230 | 2.180 | 2.140 | 2.120
IPE 450 | * | Nb,y,Rd | 3.810 | 3.810 | 3.810 | 3.810 | 3.790 | 3.770 | 3.750 | 3.700 | 3.650 | 3.590 | 3.510 | 3.420 | 3.300 | 3.150 | 2.960 | 2.810 | 2.590
|  | Nb,z,Rd | 3.730 | 3.610 | 3.420 | 3.110 | 2.730 | 2.180 | 1.740 | 1.160 | 822 | 611 | 471 | 375 | 305 | 253 | 213 | 182 | 157
|  | Nb,T,Rd | 3.760 | 3.670 | 3.560 | 3.430 | 3.250 | 3.040 | 2.820 | 2.400 | 2.100 | 1.900 | 1.750 | 1.650 | 1.570 | 1.520 | 1.470 | 1.440 | 1.410
IPE A 450 | * | Nb,y,Rd | 3.180 | 3.180 | 3.180 | 3.180 | 3.170 | 3.150 | 3.140 | 3.100 | 3.060 | 3.010 | 2.950 | 2.880 | 2.790 | 2.670 | 2.530 | 2.360 | 2.180
|  | Nb,z,Rd | 3.120 | 3.020 | 2.880 | 2.650 | 2.290 | 1.880 | 1.550 | 1.040 | 735 | 547 | 422 | 335 | 273 | 226 | 191 | 163 | 141
|  | Nb,T,Rd | 3.140 | 3.070 | 2.980 | 2.860 | 2.710 | 2.520 | 2.320 | 1.930 | 1.650 | 1.460 | 1.330 | 1.240 | 1.170 | 1.120 | 1.080 | 1.050 | 1.020
IPE V 400 | * | Nb,y,Rd | 4.280 | 4.280 | 4.280 | 4.270 | 4.240 | 4.220 | 4.190 | 4.130 | 4.050 | 3.960 | 3.840 | 3.690 | 3.490 | 3.250 | 2.970 | 2.680 | 2.410
|  | Nb,z,Rd | 4.180 | 4.040 | 3.810 | 3.420 | 2.850 | 2.280 | 1.830 | 1.220 | 864 | 642 | 496 | 394 | 320 | 266 | 224 | 191 | 165
|  | Nb,T,Rd | 4.130 | 4.040 | 3.930 | 3.800 | 3.650 | 3.490 | 3.320 | 3.020 | 2.800 | 2.640 | 2.520 | 2.440 | 2.380 | 2.330 | 2.300 | 2.270 | 2.240
IPE O 400 | * | Nb,y,Rd | 3.870 | 3.870 | 3.870 | 3.860 | 3.840 | 3.810 | 3.780 | 3.730 | 3.660 | 3.630 | 3.590 | 3.430 | 3.230 | 2.980 | 2.700 | 2.430 | 2.170
|  | Nb,z,Rd | 3.780 | 3.640 | 3.550 | 3.140 | 2.580 | 2.050 | 1.630 | 1.090 | 769 | 571 | 441 | 350 | 285 | 236 | 199 | 170 | 147
|  | Nb,T,Rd | 3.810 | 3.710 | 3.600 | 3.460 | 3.300 | 3.100 | 2.910 | 2.570 | 2.330 | 2.160 | 2.040 | 1.950 | 1.890 | 1.840 | 1.810 | 1.780 | 1.760
IPE 400 | * | Nb,y,Rd | 3.310 | 3.310 | 3.310 | 3.300 | 3.280 | 3.260 | 3.240 | 3.190 | 3.130 | 3.060 | 2.970 | 2.850 | 2.700 | 2.600 | 2.350 | 2.110 | 1.890
|  | Nb,z,Rd | 3.230 | 3.110 | 2.930 | 2.610 | 2.200 | 1.740 | 1.380 | 917 | 648 | 481 | 371 | 295 | 240 | 199 | 168 | 143 | 124
|  | Nb,T,Rd | 3.250 | 3.170 | 3.070 | 2.940 | 2.770 | 2.580 | 2.390 | 2.050 | 1.820 | 1.660 | 1.550 | 1.470 | 1.420 | 1.370 | 1.340 | 1.320 | 1.300
IPE A 400 | * | Nb,y,Rd | 2.760 | 2.760 | 2.760 | 2.760 | 2.740 | 2.720 | 2.710 | 2.670 | 2.620 | 2.570 | 2.500 | 2.400 | 2.290 | 2.140 | 1.970 | 1.780 | 1.610
|  | Nb,z,Rd | 2.700 | 2.610 | 2.470 | 2.220 | 1.870 | 1.520 | 1.220 | 812 | 575 | 427 | 329 | 262 | 213 | 176 | 149 | 127 | 110
|  | Nb,T,Rd | 2.720 | 2.650 | 2.570 | 2.450 | 2.310 | 2.130 | 1.950 | 1.640 | 1.420 | 1.270 | 1.170 | 1.100 | 1.050 | 1.010 | 983 | 960 | 941
IPE O 360 | * | Nb,y,Rd | 3.430 | 3.430 | 3.430 | 3.430 | 3.430 | 3.430 | 3.420 | 3.350 | 3.270 | 3.160 | 3.020 | 2.830 | 2.590 | 2.320 | 2.060 | 1.820 | 1.600
|  | Nb,z,Rd | 3.420 | 3.280 | 3.050 | 2.640 | 2.120 | 1.670 | 1.320 | 874 | 617 | 458 | 353 | 281 | 228 | 189 | 159 | 136 | 118
|  | Nb,T,Rd | 3.350 | 3.260 | 3.150 | 3.020 | 2.860 | 2.680 | 2.520 | 2.230 | 2.040 | 1.900 | 1.810 | 1.740 | 1.700 | 1.660 | 1.630 | 1.610 | 1.590
IPE 360 | * | Nb,y,Rd | 2.870 | 2.870 | 2.870 | 2.850 | 2.830 | 2.810 | 2.790 | 2.740 | 2.680 | 2.600 | 2.490 | 2.360 | 2.220 | 1.990 | 1.760 | 1.550 | 1.370
|  | Nb,z,Rd | 2.790 | 2.680 | 2.500 | 2.240 | 1.790 | 1.400 | 1.100 | 730 | 515 | 382 | 295 | 234 | 190 | 158 | 133 | 114 | 98,1
|  | Nb,T,Rd | 2.810 | 2.740 | 2.640 | 2.510 | 2.360 | 2.180 | 2.010 | 1.730 | 1.540 | 1.420 | 1.330 | 1.270 | 1.230 | 1.200 | 1.170 | 1.150 | 1.130
IPE A 360 | * | Nb,y,Rd | 2.450 | 2.450 | 2.450 | 2.430 | 2.420 | 2.400 | 2.380 | 2.340 | 2.290 | 2.220 | 2.140 | 2.020 | 1.880 | 1.700 | 1.530 | 1.380 | 1.220
|  | Nb,z,Rd | 2.380 | 2.300 | 2.150 | 1.900 | 1.560 | 1.260 | 995 | 659 | 465 | 345 | 266 | 211 | 172 | 143 | 120 | 103 | 88,6
|  | Nb,T,Rd | 2.400 | 2.340 | 2.250 | 2.140 | 2.000 | 1.830 | 1.670 | 1.400 | 1.230 | 1.110 | 1.030 | 976 | 935 | 904 | 881 | 863 | 848
IPE O 330 | * | Nb,y,Rd | 3.040 | 3.040 | 3.030 | 3.010 | 2.980 | 2.960 | 2.930 | 2.860 | 2.770 | 2.650 | 2.480 | 2.270 | 2.020 | 1.770 | 1.540 | 1.350 | 1.180
|  | Nb,z,Rd | 2.940 | 2.800 | 2.560 | 2.150 | 1.680 | 1.300 | 1.020 | 675 | 476 | 353 | 272 | 216 | 176 | 146 | 123 | 105 | 90,4
|  | Nb,T,Rd | 2.890 | 2.810 | 2.710 | 2.580 | 2.440 | 2.280 | 2.140 | 1.910 | 1.760 | 1.650 | 1.580 | 1.530 | 1.490 | 1.470 | 1.440 | 1.430 | 1.410
IPE 330 | * | Nb,y,Rd | 2.490 | 2.490 | 2.480 | 2.460 | 2.440 | 2.420 | 2.400 | 2.350 | 2.280 | 2.190 | 2.130 | 1.940 | 1.720 | 1.510 | 1.310 | 1.150 | 1.010
|  | Nb,z,Rd | 2.410 | 2.300 | 2.150 | 1.800 | 1.390 | 1.070 | 844 | 555 | 391 | 290 | 223 | 177 | 144 | 119 | 101 | 85,9 | 74,2
|  | Nb,T,Rd | 2.430 | 2.360 | 2.260 | 2.140 | 1.990 | 1.830 | 1.680 | 1.460 | 1.310 | 1.210 | 1.150 | 1.100 | 1.070 | 1.040 | 1.020 | 1.010 | 998
IPE A 330 | * | Nb,y,Rd | 2.110 | 2.110 | 2.110 | 2.100 | 2.080 | 2.060 | 2.040 | 2.000 | 1.940 | 1.870 | 1.760 | 1.620 | 1.460 | 1.320 | 1.150 | 1.000 | 881
|  | Nb,z,Rd | 2.050 | 1.960 | 1.790 | 1.520 | 1.210 | 934 | 734 | 482 | 340 | 252 | 194 | 154 | 125 | 104 | 87,4 | 74,6 | 64,5
|  | Nb,T,Rd | 2.070 | 2.000 | 1.920 | 1.800 | 1.660 | 1.500 | 1.360 | 1.150 | 1.010 | 922 | 862 | 820 | 790 | 767 | 750 | 736 | 725
IPE O 300 | * | Nb,y,Rd | 2.630 | 2.630 | 2.610 | 2.590 | 2.570 | 2.540 | 2.510 | 2.440 | 2.340 | 2.200 | 2.010 | 1.780 | 1.540 | 1.330 | 1.140 | 994 | 869
|  | Nb,z,Rd | 2.530 | 2.400 | 2.150 | 1.740 | 1.330 | 1.020 | 803 | 527 | 371 | 275 | 212 | 168 | 137 | 113 | 95,4 | 81,4 | 70,3
|  | Nb,T,Rd | 2.500 | 2.430 | 2.330 | 2.210 | 2.070 | 1.930 | 1.800 | 1.620 | 1.490 | 1.410 | 1.360 | 1.320 | 1.290 | 1.270 | 1.250 | 1.240 | 1.230
IPE 300 | * | Nb,y,Rd | 2.150 | 2.150 | 2.140 | 2.120 | 2.100 | 2.080 | 2.060 | 2.000 | 1.940 | 1.880 | 1.710 | 1.510 | 1.300 | 1.120 | 967 | 839 | 733
|  | Nb,z,Rd | 2.070 | 1.960 | 1.810 | 1.440 | 1.090 | 832 | 651 | 427 | 300 | 222 | 171 | 136 | 110 | 91,6 | 77,1 | 65,8 | 56,8
|  | Nb,T,Rd | 2.090 | 2.020 | 1.930 | 1.800 | 1.660 | 1.510 | 1.380 | 1.200 | 1.080 | 1.010 | 957 | 922 | 897 | 877 | 863 | 851 | 842
IPE A 300 | * | Nb,y,Rd | 1.800 | 1.800 | 1.800 | 1.780 | 1.760 | 1.750 | 1.730 | 1.680 | 1.620 | 1.530 | 1.400 | 1.290 | 1.110 | 956 | 824 | 715 | 625
|  | Nb,z,Rd | 1.740 | 1.650 | 1.480 | 1.240 | 936 | 715 | 560 | 367 | 258 | 191 | 147 | 117 | 94,9 | 78,7 | 66,3 | 56,6 | 48,8
|  | Nb,T,Rd | 1.760 | 1.700 | 1.610 | 1.500 | 1.360 | 1.220 | 1.100 | 923 | 815 | 746 | 700 | 668 | 645 | 627 | 614 | 604 | 595
IPE O 270 |  | Nb,y,Rd | 2.250 | 2.250 | 2.230 | 2.210 | 2.190 | 2.160 | 2.130 | 2.050 | 1.940 | 1.770 | 1.550 | 1.330 | 1.130 | 958 | 821 | 709 | 618
|  | Nb,z,Rd | 2.150 | 2.000 | 1.690 | 1.280 | 948 | 718 | 560 | 365 | 257 | 190 | 146 | 116 | 94,2 | 78,1 | 65,7 | 56,1 | 48,4
|  | Nb,T,Rd | 2.180 | 2.100 | 1.990 | 1.880 | 1.750 | 1.640 | 1.550 | 1.420 | 1.340 | 1.290 | 1.250 | 1.220 | 1.210 | 1.190 | 1.180 | 1.170 | 1.170
IPE 270 | * | Nb,y,Rd | 1.850 | 1.850 | 1.840 | 1.820 | 1.800 | 1.800 | 1.800 | 1.740 | 1.640 | 1.490 | 1.300 | 1.100 | 934 | 793 | 678 | 586 | 510
|  | Nb,z,Rd | 1.800 | 1.690 | 1.410 | 1.060 | 777 | 587 | 457 | 298 | 209 | 155 | 119 | 94,6 | 76,8 | 63,7 | 53,6 | 45,7 | 39,5
|  | Nb,T,Rd | 1.790 | 1.720 | 1.630 | 1.510 | 1.380 | 1.270 | 1.180 | 1.050 | 968 | 917 | 884 | 860 | 843 | 830 | 820 | 812 | 806
IPE A 270 | * | Nb,y,Rd | 1.530 | 1.530 | 1.520 | 1.510 | 1.490 | 1.470 | 1.450 | 1.400 | 1.330 | 1.220 | 1.110 | 943 | 797 | 677 | 579 | 500 | 436
|  | Nb,z,Rd | 1.460 | 1.360 | 1.160 | 901 | 664 | 502 | 391 | 255 | 179 | 132 | 102 | 80,8 | 65,6 | 54,4 | 45,8 | 39,1 | 33,7
|  | Nb,T,Rd | 1.480 | 1.420 | 1.340 | 1.220 | 1.100 | 984 | 894 | 771 | 697 | 650 | 619 | 598 | 582 | 571 | 562 | 555 | 549
IPE O 240 |  | Nb,y,Rd | 1.830 | 1.820 | 1.800 | 1.780 | 1.760 | 1.730 | 1.700 | 1.600 | 1.460 | 1.260 | 1.060 | 877 | 731 | 616 | 524 | 451 | 392
|  | Nb,z,Rd | 1.720 | 1.540 | 1.200 | 857 | 621 | 466 | 362 | 235 | 165 | 122 | 93,7 | 74,3 | 60,4 | 50,0 | 42,1 | 35,9 | 31,0
|  | Nb,T,Rd | 1.760 | 1.680 | 1.590 | 1.480 | 1.390 | 1.310 | 1.250 | 1.170 | 1.110 | 1.080 | 1.060 | 1.040 | 1.030 | 1.020 | 1.020 | 1.010 | 1.010
IPE 240 | * | Nb,y,Rd | 1.640 | 1.630 | 1.610 | 1.590 | 1.570 | 1.550 | 1.520 | 1.440 | 1.300 | 1.130 | 942 | 781 | 651 | 548 | 466 | 401 | 349
|  | Nb,z,Rd | 1.540 | 1.370 | 1.050 | 743 | 537 | 403 | 312 | 203 | 142 | 105 | 80,9 | 64,1 | 52,1 | 43,1 | 36,3 | 31,0 | 26,7
|  | Nb,T,Rd | 1.540 | 1.470 | 1.370 | 1.270 | 1.170 | 1.090 | 1.030 | 945 | 895 | 863 | 842 | 827 | 817 | 809 | 803 | 798 | 794
IPE A 240 | * | Nb,y,Rd | 1.330 | 1.320 | 1.310 | 1.290 | 1.280 | 1.260 | 1.240 | 1.170 | 1.110 | 957 | 799 | 662 | 551 | 464 | 395 | 340 | 295
|  | Nb,z,Rd | 1.250 | 1.120 | 890 | 629 | 454 | 341 | 264 | 172 | 120 | 88,9 | 68,4 | 54,2 | 44,0 | 36,5 | 30,7 | 26,2 | 22,6
|  | Nb,T,Rd | 1.270 | 1.210 | 1.120 | 1.010 | 913 | 832 | 770 | 689 | 641 | 611 | 591 | 577 | 567 | 560 | 554 | 550 | 546
IPE AA 240 | * | Nb,y,Rd | 1.250 | 1.240 | 1.230 | 1.220 | 1.200 | 1.180 | 1.160 | 1.100 | 1.020 | 915 | 764 | 633 | 528 | 444 | 378 | 325 | 283
|  | Nb,z,Rd | 1.180 | 1.060 | 856 | 606 | 438 | 329 | 255 | 166 | 116 | 85,9 | 66,1 | 52,4 | 42,5 | 35,2 | 29,7 | 25,3 | 21,8
|  | Nb,T,Rd | 1.200 | 1.140 | 1.050 | 948 | 849 | 769 | 708 | 629 | 582 | 553 | 534 | 520 | 511 | 503 | 498 | 494 | 490
IPE O 220 |  | Nb,y,Rd | 1.560 | 1.560 | 1.540 | 1.520 | 1.490 | 1.460 | 1.430 | 1.320 | 1.160 | 968 | 789 | 645 | 534 | 448 | 380 | 327 | 284
|  | Nb,z,Rd | 1.460 | 1.260 | 922 | 639 | 459 | 343 | 266 | 172 | 121 | 89,2 | 68,6 | 54,3 | 44,1 | 36,5 | 30,8 | 26,2 | 22,7
|  | Nb,T,Rd | 1.490 | 1.420 | 1.330 | 1.230 | 1.150 | 1.090 | 1.040 | 971 | 932 | 907 | 891 | 879 | 871 | 864 | 860 | 856 | 853
IPE 220 | * | Nb,y,Rd | 1.400 | 1.390 | 1.370 | 1.350 | 1.330 | 1.310 | 1.270 | 1.180 | 1.030 | 857 | 698 | 571 | 472 | 396 | 336 | 289 | 251
|  | Nb,z,Rd | 1.300 | 1.110 | 799 | 551 | 395 | 295 | 228 | 148 | 104 | 76,6 | 58,9 | 46,7 | 37,9 | 31,4 | 26,4 | 22,5 | 19,4
|  | Nb,T,Rd | 1.310 | 1.240 | 1.140 | 1.040 | 958 | 891 | 841 | 776 | 738 | 714 | 698 | 687 | 679 | 673 | 669 | 665 | 663
IPE A 220 | * | Nb,y,Rd | 1.130 | 1.120 | 1.110 | 1.100 | 1.080 | 1.060 | 1.030 | 996 | 869 | 720 | 585 | 478 | 395 | 331 | 281 | 242 | 210
|  | Nb,z,Rd | 1.050 | 936 | 669 | 460 | 329 | 246 | 190 | 124 | 86,5 | 63,9 | 49,1 | 38,9 | 31,6 | 26,2 | 22,0 | 18,8 | 16,2
|  | Nb,T,Rd | 1.070 | 1.010 | 917 | 814 | 725 | 658 | 609 | 547 | 511 | 488 | 474 | 463 | 456 | 451 | 446 | 443 | 441
IPE AA 220 | * | Nb,y,Rd | 1.070 | 1.060 | 1.050 | 1.040 | 1.020 | 1.000 | 977 | 911 | 831 | 689 | 560 | 458 | 379 | 318 | 270 | 232 | 201
|  | Nb,z,Rd | 993 | 863 | 642 | 442 | 317 | 237 | 183 | 119 | 83,1 | 61,4 | 47,2 | 37,4 | 30,4 | 25,2 | 21,2 | 18,1 | 15,6
|  | Nb,T,Rd | 1.010 | 952 | 862 | 760 | 672 | 606 | 558 | 497 | 462 | 441 | 426 | 416 | 409 | 404 | 400 | 397 | 394
IPE O 200 |  | Nb,y,Rd | 1.340 | 1.320 | 1.310 | 1.290 | 1.260 | 1.230 | 1.190 | 1.070 | 894 | 717 | 574 | 465 | 383 | 320 | 271 | 233 | 202
|  | Nb,z,Rd | 1.220 | 999 | 680 | 461 | 328 | 245 | 189 | 122 | 85,7 | 63,3 | 48,6 | 38,5 | 31,3 | 25,9 | 21,8 | 18,6 | 16,0
|  | Nb,T,Rd | 1.270 | 1.200 | 1.120 | 1.040 | 979 | 933 | 898 | 854 | 828 | 811 | 800 | 792 | 787 | 783 | 779 | 777 | 775
IPE 200 |  | Nb,y,Rd | 1.190 | 1.180 | 1.160 | 1.140 | 1.120 | 1.100 | 1.060 | 947 | 789 | 631 | 504 | 409 | 336 | 281 | 238 | 204 | 177
|  | Nb,z,Rd | 1.080 | 866 | 580 | 391 | 278 | 207 | 160 | 104 | 72,4 | 53,5 | 41,1 | 32,6 | 26,4 | 21,9 | 18,4 | 15,7 | 13,6
|  | Nb,T,Rd | 1.120 | 1.050 | 962 | 878 | 811 | 763 | 728 | 683 | 657 | 641 | 630 | 622 | 617 | 613 | 610 | 608 | 606
IPE A 200 | * | Nb,y,Rd | 940 | 932 | 919 | 905 | 888 | 867 | 840 | 779 | 648 | 517 | 413 | 335 | 275 | 230 | 195 | 167 | 145
|  | Nb,z,Rd | 858 | 711 | 474 | 320 | 227 | 169 | 131 | 84,7 | 59,2 | 43,7 | 33,6 | 26,6 | 21,6 | 17,9 | 15,0 | 12,8 | 11,1
|  | Nb,T,Rd | 885 | 820 | 733 | 646 | 579 | 531 | 497 | 454 | 430 | 415 | 405 | 398 | 393 | 389 | 386 | 384 | 382
IPE AA 200 | * | Nb,y,Rd | 915 | 907 | 895 | 881 | 864 | 843 | 816 | 756 | 627 | 500 | 399 | 323 | 266 | 222 | 188 | 161 | 140
|  | Nb,z,Rd | 833 | 686 | 455 | 306 | 218 | 162 | 125 | 81,1 | 56,7 | 41,8 | 32,1 | 25,5 | 20,7 | 17,1 | 14,4 | 12,3 | 10,6
|  | Nb,T,Rd | 861 | 796 | 708 | 620 | 553 | 505 | 471 | 429 | 405 | 390 | 380 | 373 | 368 | 365 | 362 | 360 | 358
IPE O 180 |  | Nb,y,Rd | 1.130 | 1.120 | 1.100 | 1.080 | 1.050 | 1.020 | 967 | 822 | 650 | 506 | 399 | 321 | 263 | 220 | 186 | 159 | 138
|  | Nb,z,Rd | 1.010 | 757 | 486 | 324 | 230 | 171 | 132 | 85,2 | 59,5 | 43,9 | 33,7 | 26,7 | 21,7 | 18,0 | 15,1 | 12,9 | 11,1
|  | Nb,T,Rd | 1.060 | 995 | 925 | 864 | 818 | 784 | 760 | 729 | 711 | 700 | 692 | 687 | 684 | 681 | 679 | 677 | 676
IPE 180 |  | Nb,y,Rd | 999 | 985 | 969 | 950 | 926 | 895 | 851 | 722 | 569 | 443 | 349 | 281 | 230 | 192 | 163 | 139 | 121
|  | Nb,z,Rd | 885 | 655 | 418 | 278 | 197 | 146 | 113 | 73,0 | 51,0 | 37,7 | 28,9 | 22,9 | 18,6 | 15,4 | 12,9 | 11,0 | 9,53
|  | Nb,T,Rd | 932 | 862 | 781 | 711 | 659 | 623 | 597 | 564 | 546 | 534 | 526 | 521 | 517 | 515 | 512 | 511 | 509
IPE A 180 | * | Nb,y,Rd | 788 | 778 | 765 | 751 | 745 | 732 | 696 | 588 | 462 | 359 | 283 | 228 | 187 | 156 | 132 | 113 | 97,6
|  | Nb,z,Rd | 726 | 538 | 343 | 228 | 162 | 120 | 92,6 | 59,9 | 41,8 | 30,9 | 23,7 | 18,8 | 15,2 | 12,6 | 10,6 | 9,06 | 7,82
|  | Nb,T,Rd | 733 | 666 | 581 | 506 | 452 | 415 | 390 | 359 | 341 | 330 | 323 | 318 | 315 | 312 | 310 | 309 | 308
IPE AA 180 | * | Nb,y,Rd | 763 | 753 | 741 | 726 | 722 | 708 | 672 | 566 | 443 | 344 | 271 | 218 | 179 | 149 | 126 | 108 | 93,4
|  | Nb,z,Rd | 702 | 514 | 326 | 217 | 154 | 114 | 88,1 | 56,9 | 39,8 | 29,4 | 22,5 | 17,9 | 14,5 | 12,0 | 10,1 | 8,61 | 7,43
|  | Nb,T,Rd | 709 | 643 | 556 | 481 | 427 | 391 | 366 | 336 | 318 | 308 | 301 | 296 | 293 | 290 | 288 | 287 | 285
IPE 160 |  | Nb,y,Rd | 838 | 824 | 807 | 787 | 759 | 720 | 666 | 524 | 395 | 301 | 235 | 188 | 154 | 128 | 108 | 92,7 | 80,2
|  | Nb,z,Rd | 713 | 473 | 289 | 191 | 135 | 99,8 | 76,9 | 49,7 | 34,7 | 25,6 | 19,6 | 15,6 | 12,6 | 10,4 | 8,79 | 7,49 | 6,47
|  | Nb,T,Rd | 774 | 711 | 648 | 599 | 565 | 541 | 525 | 504 | 493 | 485 | 481 | 477 | 475 | 473 | 472 | 471 | 470
IPE A 160 | * | Nb,y,Rd | 675 | 664 | 650 | 634 | 611 | 579 | 534 | 418 | 314 | 239 | 187 | 150 | 122 | 102 | 86,0 | 73,6 | 63,7
|  | Nb,z,Rd | 573 | 378 | 231 | 152 | 107 | 79,6 | 61,3 | 39,6 | 27,7 | 20,4 | 15,7 | 12,4 | 10,1 | 8,33 | 7,00 | 5,97 | 5,16
|  | Nb,T,Rd | 603 | 538 | 465 | 410 | 373 | 348 | 332 | 311 | 300 | 293 | 288 | 285 | 283 | 281 | 280 | 279 | 278
IPE AA 160 | * | Nb,y,Rd | 632 | 630 | 630 | 613 | 591 | 559 | 514 | 401 | 300 | 229 | 179 | 143 | 117 | 97,2 | 82,1 | 70,3 | 60,8
|  | Nb,z,Rd | 552 | 360 | 219 | 144 | 102 | 75,5 | 58,2 | 37,6 | 26,2 | 19,3 | 14,8 | 11,8 | 9,54 | 7,89 | 6,64 | 5,66 | 4,89
|  | Nb,T,Rd | 580 | 515 | 442 | 387 | 350 | 326 | 310 | 290 | 279 | 272 | 267 | 264 | 262 | 260 | 259 | 258 | 257
IPE 140 |  | Nb,y,Rd | 680 | 667 | 650 | 626 | 592 | 542 | 477 | 347 | 253 | 191 | 148 | 118 | 96,6 | 80,3 | 67,7 | 57,9 | 50,1
|  | Nb,z,Rd | 545 | 324 | 193 | 126 | 88,9 | 65,8 | 50,7 | 32,7 | 22,8 | 16,8 | 12,9 | 10,2 | 8,29 | 6,86 | 5,77 | 4,92 | 4,25
|  | Nb,T,Rd | 622 | 569 | 521 | 488 | 466 | 451 | 441 | 428 | 421 | 416 | 414 | 412 | 410 | 409 | 408 | 408 | 407
IPE A 140 |  | Nb,y,Rd | 556 | 544 | 530 | 511 | 482 | 441 | 387 | 281 | 205 | 154 | 120 | 95,4 | 77,9 | 64,7 | 54,6 | 46,7 | 40,4
|  | Nb,z,Rd | 445 | 264 | 158 | 103 | 72,6 | 53,8 | 41,4 | 26,7 | 18,6 | 13,7 | 10,5 | 8,35 | 6,78 | 5,61 | 4,72 | 4,02 | 3,47
|  | Nb,T,Rd | 501 | 437 | 377 | 336 | 311 | 295 | 283 | 270 | 262 | 258 | 255 | 253 | 251 | 250 | 249 | 249 | 248
IPE AA 140 |  | Nb,y,Rd | 531 | 520 | 506 | 487 | 459 | 417 | 365 | 263 | 192 | 144 | 112 | 89,3 | 72,9 | 60,5 | 51,1 | 43,7 | 37,8
|  | Nb,z,Rd | 421 | 247 | 147 | 96,4 | 67,8 | 50,2 | 38,6 | 24,9 | 17,4 | 12,8 | 9,84 | 7,79 | 6,32 | 5,23 | 4,40 | 3,75 | 3,24
|  | Nb,T,Rd | 476 | 410 | 348 | 308 | 283 | 266 | 255 | 242 | 235 | 230 | 227 | 225 | 224 | 223 | 222 | 221 | 221
IPE 120 |  | Nb,y,Rd | 544 | 530 | 511 | 481 | 435 | 373 | 310 | 213 | 152 | 114 | 88,1 | 70,2 | 57,2 | 47,4 | 40,0 | 34,2 | 29,6
|  | Nb,z,Rd | 389 | 208 | 122 | 79,3 | 55,6 | 41,2 | 31,7 | 20,4 | 14,2 | 10,5 | 8,04 | 6,37 | 5,16 | 4,27 | 3,59 | 3,06 | 2,64
|  | Nb,T,Rd | 494 | 456 | 428 | 410 | 398 | 391 | 386 | 379 | 376 | 374 | 372 | 371 | 370 | 370 | 370 | 369 | 369
IPE A 120 |  | Nb,y,Rd | 453 | 441 | 425 | 399 | 358 | 305 | 253 | 173 | 124 | 92,3 | 71,4 | 56,9 | 46,3 | 38,4 | 32,4 | 27,7 | 23,9
|  | Nb,z,Rd | 316 | 167 | 97,5 | 63,5 | 44,5 | 32,9 | 25,3 | 16,3 | 11,4 | 8,38 | 6,43 | 5,09 | 4,13 | 3,41 | 2,87 | 2,45 | 2,11
|  | Nb,T,Rd | 403 | 355 | 318 | 295 | 280 | 271 | 265 | 258 | 253 | 251 | 249 | 248 | 247 | 247 | 246 | 246 | 246
IPE AA 120 |  | Nb,y,Rd | 440 | 429 | 412 | 387 | 346 | 294 | 243 | 166 | 118 | 88,4 | 68,4 | 54,4 | 44,3 | 36,8 | 31,0 | 26,5 | 22,9
|  | Nb,z,Rd | 305 | 160 | 93,6 | 60,9 | 42,7 | 31,6 | 24,3 | 15,6 | 10,9 | 8,04 | 6,17 | 4,88 | 3,96 | 3,28 | 2,75 | 2,35 | 2,03
|  | Nb,T,Rd | 389 | 337 | 299 | 275 | 261 | 251 | 245 | 238 | 234 | 231 | 230 | 229 | 228 | 227 | 227 | 226 | 226
IPE 100 |  | Nb,y,Rd | 420 | 405 | 381 | 339 | 280 | 223 | 178 | 118 | 83,7 | 62,2 | 48,0 | 38,1 | 31,0 | 25,7 | 21,7 | 18,5 | 16,0
|  | Nb,z,Rd | 246 | 122 | 70,4 | 45,7 | 32,0 | 23,6 | 18,2 | 11,7 | 8,14 | 6,00 | 4,60 | 3,64 | 2,95 | 2,44 | 2,05 | 1,75 | 1,51
|  | Nb,T,Rd | 383 | 362 | 349 | 342 | 337 | 335 | 333 | 330 | 329 | 328 | 328 | 327 | 327 | 327 | 327 | 326 | 326
IPE A 100 |  | Nb,y,Rd | 359 | 345 | 324 | 286 | 234 | 186 | 148 | 98,3 | 69,5 | 51,6 | 39,8 | 31,6 | 25,7 | 21,3 | 18,0 | 15,4 | 13,3
|  | Nb,z,Rd | 205 | 101 | 58,3 | 37,8 | 26,5 | 19,5 | 15,0 | 9,66 | 6,74 | 4,96 | 3,80 | 3,01 | 2,44 | 2,02 | 1,70 | 1,45 | 1,25
|  | Nb,T,Rd | 318 | 289 | 271 | 261 | 254 | 250 | 248 | 244 | 243 | 242 | 241 | 240 | 240 | 240 | 239 | 239 | 239
IPE AA 100 |  | Nb,y,Rd | 350 | 337 | 315 | 278 | 227 | 179 | 143 | 94,7 | 66,9 | 49,7 | 38,4 | 30,5 | 24,8 | 20,6 | 17,3 | 14,8 | 12,8
|  | Nb,z,Rd | 198 | 97,1 | 56,1 | 36,4 | 25,4 | 18,8 | 14,4 | 9,29 | 6,48 | 4,77 | 3,66 | 2,89 | 2,35 | 1,94 | 1,63 | 1,39 | 1,20
|  | Nb,T,Rd | 309 | 279 | 261 | 250 | 243 | 239 | 236 | 233 | 231 | 230 | 229 | 229 | 228 | 228 | 228 | 228 | 228
IPE 80 |  | Nb,y,Rd | 305 | 286 | 249 | 194 | 145 | 111 | 86,4 | 56,6 | 39,8 | 29,4 | 22,7 | 18,0 | 14,6 | 12,1 | 10,2 | 8,70 | 7,52
|  | Nb,z,Rd | 139 | 65,6 | 37,6 | 24,3 | 17,0 | 12,6 | 9,64 | 6,20 | 4,32 | 3,18 | 2,44 | 1,93 | 1,56 | 1,29 | 1,09 | 0,927 | 0,800
|  | Nb,T,Rd | 283 | 273 | 268 | 266 | 264 | 263 | 262 | 262 | 261 | 261 | 261 | 261 | 260 | 260 | 260 | 260 | 260
IPE A 80 |  | Nb,y,Rd | 256 | 240 | 206 | 159 | 119 | 90,1 | 70,3 | 45,9 | 32,3 | 23,9 | 18,4 | 14,6 | 11,9 | 9,83 | 8,28 | 7,06 | 6,10
|  | Nb,z,Rd | 115 | 54,2 | 31,1 | 20,1 | 14,1 | 10,4 | 7,97 | 5,12 | 3,57 | 2,63 | 2,01 | 1,59 | 1,29 | 1,07 | 0,899 | 0,766 | 0,661
|  | Nb,T,Rd | 227 | 212 | 204 | 199 | 197 | 195 | 194 | 193 | 192 | 192 | 191 | 191 | 191 | 191 | 191 | 191 | 191
IPE AA 80 |  | Nb,y,Rd | 252 | 236 | 204 | 157 | 117 | 89,2 | 69,6 | 45,5 | 32,0 | 23,7 | 18,2 | 14,5 | 11,7 | 9,73 | 8,20 | 7,00 | 6,04
|  | Nb,z,Rd | 113 | 53,4 | 30,6 | 19,8 | 13,8 | 10,2 | 7,85 | 5,04 | 3,51 | 2,59 | 1,98 | 1,57 | 1,27 | 1,05 | 0,885 | 0,754 | 0,651
|  | Nb,T,Rd | 223 | 208 | 199 | 195 | 192 | 191 | 190 | 188 | 187 | 187 | 187 | 186 | 186 | 186 | 186 | 186 | 186
∗ Das Profil kann unter zentrischem Druck in Klasse 4 fallen
Kursiv angezeigte Werte zeigen Klasse 4 Querschnitte unter reinem Druck an, welches bei der Ermittlund der Tragfähigkeiten berücksichtigt wurde
Für Druckbeanspruchbarkeiten Nc,Rd, s. Werte von Npl,Rd in den Tabellen für Normalkraft und Biegung
Diese Daten wurden von der Orange Book-Website heruntergeladen (http://orangebook.arcelormittal.com/de-de/bemessungswerte/deutscher-na/trager/ipe/biegeknicktragfahigkeit/s460/) an 09.11.2023 um 09:16
© 2023, SCI und ArcelorMittal Commercial Sections S.A. Diese Daten unterliegen den gleichen Bedingungen wie auf der Orange Book-Website definiert (http://orangebook.arcelormittal.com/terms-conditions/)