## Pre-CatC-CS-10.9-preloadeduls10
Eurocode 3 - Polskimi jako Załącznikami Krajowymi (EN 1993-1-8:2005)
Śruba z łbem wpuszczanym klasy 10.9, Wytrzymałość śruby dla: S460
Antypoślizgowe śruby łączące w stanie granicznym nośności (kategoria C)
Średnica śruby | Strefa działania naprężeń rozciągających | Slip resistance
|  | μ = 0,2 |  | μ = 0,3 |  | μ = 0,4 |  | μ = 0,5
d | As | Pojedyncze ścinanie | Podwójne ścinanie | Pojedyncze ścinanie | Podwójne ścinanie | Pojedyncze ścinanie | Podwójne ścinanie | Pojedyncze ścinanie | Podwójne ścinanie
mm | mm2 | kN | kN | kN | kN | kN | kN | kN | kN
16 | 157 | 17,6 | 35,2 | 26,4 | 52,8 | 35,2 | 70,3 | 44,0 | 87,9
20 | 245 | 27,4 | 54,9 | 41,2 | 82,3 | 54,9 | 110 | 68,6 | 137
24 | 353 | 39,5 | 79,1 | 59,3 | 119 | 79,1 | 158 | 98,8 | 198
30 | 561 | 62,8 | 126 | 94,2 | 188 | 126 | 251 | 157 | 314
Dla śrub klasy 8.8 i 10.9 M12, obliczeniowa wytrzymałość na ścinanie Fv,Rd została obliczona jako 0,85 x wartość podana w normie BS EN 1993-1-8, tabela 3.4 (pkt.3.6.1 (5))
Obliczanie wytrzymałości projektowej grupy elementów złącznych-patrz klauzula 3.7 (1) normy BS EN 1993-1-8: 2005
Bearing resistances may be taken from the tables for non-preloaded bolts
The shear resistances are ULS values
The slip resistances are SLS values
Values have been calculated assuming ks = 1. See BS EN 1993-1-8, Section 3.9 for other values of ks
Te dane zostały pobrane ze strony Orange Book (http://orangebook.arcelormittal.com /pl-pl/dostepne-dane-o-projekcie/polskimi-na/sruby-i-spoiny/lbem-wpuszczanym-klasy-10-9/polaczenie-antyposlizgowe-w-stanie-granicznym-nosnosci/s460/) w dniu 07.11.2023 o 10:42
© 2023, SCI i ArcelorMittal Commercial Sections S.A. Dane te podlegają tym samym warunkom, które zostały określone na stronie Orange Book (http://orangebook.arcelormittal.com/terms-conditions/)