## Pre-CatE-Hex-8.8-preloadedtensi
Eurocode 3 - Polskimi jako Załącznikami Krajowymi (EN 1993-1-8:2005)
Śruby z łbem sześciokątnym klasy 8.8, Wytrzymałość śruby dla: S355
Połączenie pociągu, wstępnie naprężone śruby (kategoria E)
Średnica śruby | Strefa działania naprężeń rozciągających | Wytrzymałość na rozciąganie | Śruby poddane działaniu obciążeń rozciągających
Min. grubość do przebicia
d | As | Ft,Rd | tmin
mm | mm2 | kN | mm
12 | 84,3 | 48,6 | 3,2
16 | 157 | 90,4 | 4,7
20 | 245 | 141 | 6,2
24 | 353 | 203 | 7,0
30 | 561 | 323 | 9,1
The minimum thickness is such that the design punching shear resistance Bp,Rd is equal to the design tension resistance Ft,Rd
Te dane zostały pobrane ze strony Orange Book (http://orangebook.arcelormittal.com /pl-pl/dostepne-dane-o-projekcie/polskimi-na/sruby-i-spoiny/lbem-szesciokatnym-klasy-8-8/polaczenie-pociagu-sprezone/s355/) w dniu 07.11.2023 o 10:06
© 2023, SCI i ArcelorMittal Commercial Sections S.A. Dane te podlegają tym samym warunkom, które zostały określone na stronie Orange Book (http://orangebook.arcelormittal.com/terms-conditions/)