## UC-secpropsdimsprops-Eurocode3-
Eurocode 3 - Polskimi jako Załącznikami Krajowymi (BS 4-1:2005, EN 1993-1-1:2005)
Słupy uniwersalne UC, Charakterystyka kształtowników - Wymiary i właściwości
Oznaczenie przekroju | Wymiary | [13 empty] | Właściwości
| Masa jednostkowa | Głębokość przekroju | Szerokość przekroju | Grubość |  | Promień zaokrąglenia | Odległość między dwiema zaokrągleniami | Współczynniki lokalnego wyboczenia |  | Wymiary szczegółowe |  |  | Pole powierzchni |  | Moment bezwładności przekroju |  | Promień bezwładności |  | Moduł sprężystości |  | Moduł plastyczności |  | Parametr wyboczenia | Wskaźnik wytrzymałości na skręcanie | Stała zwichrowania | Stała skręcania | Powierzchnia przekroju
|  |  |  | Środnik | Stopka |  |  | Środnik | Stopka | Luz końcowy | Karb |  | Na metr | Na tonę | Oś y-y | Oś z-z | Oś y-y | Oś z-z | Oś y-y | Oś z-z | Oś y-y | Oś z-z
|  | h | b | tw | tf | r | d | cw / tw | cf / tf | C | N | n | [10 empty] | U | X | Iw | IT | A
| kg/m | mm | mm | mm | mm | mm | mm |  |  | mm | mm | mm | m2 | m2 | cm4 | cm4 | cm | cm | cm3 | cm3 | cm3 | cm3 |  |  | dm6 | cm4 | cm2
UC 356 x 406 x 1299 | 1 299 | 600,0 | 476,0 | 100,0 | 140,0 | 20,0 | 280,0 | 2,80 | 1,20 | 52 | 198 | 160 | 2,87 | 2,21 | 755 000 | 254 000 | 21,4 | 12,4 | 25 200 | 10 700 | 33 300 | 16 700 | 0,846 | 3,41 | 133,1 | 95 500 | 1 655
UC 356 x 406 x 1202 | 1 202 | 580,0 | 471,0 | 95,0 | 130,0 | 20,0 | 280,0 | 2,95 | 1,29 | 50 | 198 | 150 | 2,82 | 2,35 | 664 000 | 229 000 | 20,8 | 12,2 | 22 900 | 9 710 | 30 000 | 15 200 | 0,843 | 3,56 | 114,6 | 77 200 | 1 530
UC 356 x 406 x 1086 | 1 086 | 569,0 | 454,0 | 78,0 | 125,0 | 20,0 | 280,0 | 3,59 | 1,34 | 41 | 198 | 146 | 2,76 | 2,55 | 596 000 | 196 000 | 20,7 | 11,9 | 21 000 | 8 650 | 27 200 | 13 400 | 0,853 | 3,76 | 96,1 | 61 200 | 1 386
UC 356 x 406 x 990 | 990 | 550,0 | 448,0 | 71,9 | 115,0 | 20,0 | 280,0 | 3,89 | 1,46 | 38 | 200 | 136 | 2,71 | 2,74 | 519 000 | 173 000 | 20,3 | 11,7 | 18 900 | 7 740 | 24 300 | 12 000 | 0,851 | 4,00 | 81,5 | 47 500 | 1 262
UC 356 x 406 x 900 | 900 | 531,0 | 442,0 | 65,9 | 106,0 | 20,0 | 280,0 | 4,25 | 1,59 | 35 | 200 | 126 | 2,66 | 2,96 | 451 000 | 153 000 | 19,8 | 11,5 | 17 000 | 6 940 | 21 600 | 10 700 | 0,849 | 4,23 | 68,9 | 36 900 | 1 149
UC 356 x 406 x 818 | 818 | 514,0 | 437,0 | 60,5 | 97,0 | 20,0 | 280,0 | 4,63 | 1,73 | 32 | 200 | 118 | 2,62 | 3,20 | 392 000 | 136 000 | 19,4 | 11,4 | 15 300 | 6 200 | 19 300 | 9 570 | 0,848 | 4,52 | 58,6 | 28 200 | 1 043
UC 356 x 406 x 744 | 744 | 498,0 | 432,0 | 55,6 | 88,9 | 20,0 | 280,0 | 5,04 | 1,89 | 30 | 200 | 110 | 2,58 | 3,47 | 342 000 | 120 000 | 19,0 | 11,2 | 13 800 | 5 550 | 17 200 | 8 550 | 0,846 | 4,83 | 50,0 | 21 700 | 948
UC 356 x 406 x 677 | 677 | 483,0 | 428,0 | 51,2 | 81,5 | 20,0 | 280,0 | 5,47 | 2,07 | 28 | 200 | 102 | 2,54 | 3,75 | 300 000 | 107 000 | 18,6 | 11,1 | 12 400 | 5 000 | 15 400 | 7 680 | 0,844 | 5,16 | 42,9 | 16 700 | 863
UC 356 x 406 x 634 | 634 | 474,6 | 424,0 | 47,6 | 77,0 | 20,0 | 280,0 | 5,88 | 2,18 | 26 | 200 | 98 | 2,52 | 3,97 | 275 000 | 98 100 | 18,4 | 11,0 | 11 600 | 4 630 | 14 300 | 7 110 | 0,845 | 5,41 | 38,7 | 13 900 | 808
UC 356 x 406 x 592 | 592 | 465,0 | 421,0 | 45,0 | 72,3 | 20,0 | 280,0 | 6,22 | 2,32 | 25 | 198 | 94 | 2,49 | 4,21 | 250 000 | 90 200 | 18,2 | 10,9 | 10 800 | 4 280 | 13 200 | 6 580 | 0,843 | 5,67 | 34,7 | 11 500 | 755
UC 356 x 406 x 551 | 551 | 455,6 | 418,5 | 42,1 | 67,5 | 20,0 | 280,0 | 6,65 | 2,49 | 23 | 200 | 88 | 2,47 | 4,48 | 227 000 | 82 700 | 18,0 | 10,8 | 9 980 | 3 950 | 12 100 | 6 060 | 0,842 | 6,00 | 31,0 | 9 380 | 702
UC 356 x 406 x 509 | 509 | 446,0 | 416,0 | 39,1 | 62,7 | 20,0 | 280,0 | 7,16 | 2,69 | 22 | 200 | 84 | 2,44 | 4,80 | 205 000 | 75 400 | 17,7 | 10,8 | 9 190 | 3 630 | 11 100 | 5 560 | 0,841 | 6,36 | 27,6 | 7 510 | 649
UC 356 x 406 x 467 | 467 | 436,6 | 412,2 | 35,8 | 58,0 | 20,0 | 280,0 | 7,82 | 2,90 | 20 | 200 | 80 | 2,42 | 5,17 | 183 000 | 67 800 | 17,5 | 10,7 | 8 400 | 3 290 | 10 000 | 5 040 | 0,841 | 6,79 | 24,3 | 5 900 | 595
UC 356 x 406 x 393 | 393 | 419,0 | 407,0 | 30,6 | 49,2 | 20,0 | 280,0 | 9,15 | 3,42 | 17 | 200 | 70 | 2,37 | 6,03 | 147 000 | 55 400 | 17,1 | 10,5 | 7 020 | 2 720 | 8 240 | 4 160 | 0,839 | 7,78 | 18,9 | 3 610 | 501
UC 356 x 406 x 340 | 340 | 406,4 | 403,0 | 26,6 | 42,9 | 20,0 | 280,0 | 10,5 | 3,92 | 15 | 200 | 64 | 2,34 | 6,87 | 123 000 | 46 900 | 16,8 | 10,4 | 6 050 | 2 330 | 7 020 | 3 550 | 0,838 | 8,74 | 15,5 | 2 390 | 433
UC 356 x 406 x 287 | 287 | 393,6 | 399,0 | 22,6 | 36,5 | 20,0 | 280,0 | 12,4 | 4,61 | 13 | 200 | 58 | 2,30 | 8,03 | 100 000 | 38 700 | 16,5 | 10,3 | 5 090 | 1 940 | 5 840 | 2 950 | 0,837 | 10,1 | 12,3 | 1 470 | 366
UC 356 x 406 x 235 | 235 | 381,0 | 394,8 | 18,4 | 30,2 | 20,0 | 280,0 | 15,2 | 5,57 | 11 | 200 | 52 | 2,27 | 9,66 | 79 400 | 31 000 | 16,2 | 10,2 | 4 170 | 1 570 | 4 710 | 2 380 | 0,838 | 11,9 | 9,53 | 834 | 299
UC 356 x 368 x 202 | 202 | 374,6 | 374,7 | 16,5 | 27,0 | 20,0 | 280,0 | 17,0 | 5,89 | 10 | 190 | 48 | 2,18 | 10,8 | 66 600 | 23 700 | 16,0 | 9,60 | 3 560 | 1 260 | 3 990 | 1 920 | 0,847 | 13,1 | 7,15 | 576 | 257
UC 356 x 368 x 177 | 177 | 368,2 | 372,6 | 14,4 | 23,8 | 20,0 | 280,0 | 19,4 | 6,68 | 9 | 190 | 46 | 2,16 | 12,2 | 57 500 | 20 500 | 15,9 | 9,50 | 3 120 | 1 100 | 3 480 | 1 670 | 0,848 | 14,7 | 6,08 | 396 | 226
UC 356 x 368 x 153 | 153 | 362,0 | 370,5 | 12,3 | 20,7 | 20,0 | 280,0 | 22,8 | 7,69 | 8 | 190 | 42 | 2,15 | 14,0 | 48 900 | 17 600 | 15,8 | 9,50 | 2 700 | 948 | 2 990 | 1 440 | 0,848 | 16,7 | 5,11 | 262 | 195
UC 356 x 368 x 129 | 129 | 355,6 | 368,6 | 10,4 | 17,5 | 20,0 | 280,0 | 26,9 | 9,09 | 7 | 190 | 38 | 2,13 | 16,5 | 40 600 | 14 600 | 15,6 | 9,40 | 2 280 | 793 | 2 500 | 1 200 | 0,849 | 19,3 | 4,17 | 161 | 164
UC 305 x 305 x 342 | 342 | 382,0 | 328,0 | 32,6 | 52,6 | 20,0 | 237,1 | 7,27 | 2,43 | 18 | 158 | 74 | 1,98 | 5,78 | 101 000 | 31 000 | 15,2 | 8,40 | 5 280 | 1 890 | 6 350 | 2 910 | 0,857 | 6,51 | 8,39 | 3 570 | 437
UC 305 x 305 x 313 | 313 | 374,0 | 325,0 | 30,0 | 48,3 | 20,0 | 237,1 | 7,90 | 2,64 | 17 | 158 | 70 | 1,95 | 6,24 | 89 800 | 27 700 | 15,0 | 8,30 | 4 800 | 1 700 | 5 740 | 2 620 | 0,857 | 6,99 | 7,33 | 2 760 | 399
UC 305 x 305 x 283 | 283 | 365,3 | 322,2 | 26,8 | 44,1 | 20,0 | 237,1 | 8,85 | 2,90 | 15 | 158 | 66 | 1,93 | 6,82 | 79 100 | 24 600 | 14,8 | 8,30 | 4 330 | 1 530 | 5 120 | 2 340 | 0,858 | 7,55 | 6,34 | 2 080 | 360
UC 305 x 305 x 240 | 240 | 352,5 | 318,4 | 23,0 | 37,7 | 20,0 | 237,1 | 10,3 | 3,39 | 14 | 158 | 58 | 1,90 | 7,91 | 64 500 | 20 300 | 14,5 | 8,10 | 3 660 | 1 280 | 4 270 | 1 950 | 0,857 | 8,60 | 5,02 | 1 310 | 306
UC 305 x 305 x 198 | 198 | 339,9 | 314,5 | 19,1 | 31,4 | 20,0 | 237,1 | 12,4 | 4,07 | 12 | 158 | 52 | 1,87 | 9,42 | 51 200 | 16 300 | 14,2 | 8,00 | 3 010 | 1 040 | 3 460 | 1 580 | 0,857 | 10,1 | 3,87 | 758 | 252
UC 305 x 305 x 158 | 158 | 327,1 | 311,2 | 15,8 | 25,0 | 20,0 | 237,1 | 15,0 | 5,11 | 10 | 158 | 46 | 1,83 | 11,6 | 39 000 | 12 600 | 13,9 | 7,90 | 2 380 | 808 | 2 700 | 1 230 | 0,855 | 12,2 | 2,86 | 394 | 201
UC 305 x 305 x 137 | 137 | 320,5 | 309,2 | 13,8 | 21,7 | 20,0 | 237,1 | 17,2 | 5,88 | 9 | 158 | 42 | 1,82 | 13,3 | 33 100 | 10 700 | 13,7 | 7,80 | 2 060 | 692 | 2 320 | 1 050 | 0,855 | 13,8 | 2,39 | 261 | 174
UC 305 x 305 x 118 | 118 | 314,5 | 307,4 | 12,0 | 18,7 | 20,0 | 237,1 | 19,8 | 6,83 | 8 | 158 | 40 | 1,80 | 15,3 | 27 900 | 9 060 | 13,6 | 7,70 | 1 780 | 590 | 1 980 | 897 | 0,855 | 15,7 | 1,98 | 171 | 150
UC 305 x 305 x 97 | 96,9 | 307,9 | 305,3 | 9,9 | 15,4 | 20,0 | 237,1 | 23,9 | 8,29 | 7 | 158 | 36 | 1,78 | 18,4 | 22 500 | 7 310 | 13,4 | 7,70 | 1 460 | 479 | 1 610 | 728 | 0,857 | 18,5 | 1,56 | 98,4 | 123
UC 254 x 254 x 167 | 167 | 289,1 | 265,2 | 19,2 | 31,7 | 13,0 | 199,7 | 10,4 | 3,47 | 12 | 134 | 46 | 1,58 | 9,45 | 30 000 | 9 870 | 11,9 | 6,80 | 2 080 | 744 | 2 420 | 1 140 | 0,852 | 8,47 | 1,63 | 628 | 213
UC 254 x 254 x 132 | 132 | 276,3 | 261,3 | 15,3 | 25,3 | 13,0 | 199,7 | 13,1 | 4,35 | 10 | 134 | 40 | 1,55 | 11,7 | 22 500 | 7 530 | 11,6 | 6,70 | 1 630 | 576 | 1 870 | 878 | 0,851 | 10,3 | 1,18 | 319 | 168
UC 254 x 254 x 107 | 107 | 266,7 | 258,8 | 12,8 | 20,5 | 13,0 | 199,7 | 15,6 | 5,37 | 8 | 134 | 34 | 1,52 | 14,2 | 17 500 | 5 930 | 11,3 | 6,60 | 1 310 | 458 | 1 480 | 697 | 0,848 | 12,4 | 0,898 | 173 | 136
UC 254 x 254 x 89 | 88,9 | 260,3 | 256,3 | 10,3 | 17,3 | 13,0 | 199,7 | 19,4 | 6,36 | 7 | 134 | 32 | 1,50 | 16,9 | 14 300 | 4 860 | 11,2 | 6,50 | 1 100 | 379 | 1 220 | 575 | 0,850 | 14,4 | 0,717 | 103 | 113
UC 254 x 254 x 73 | 73,1 | 254,1 | 254,6 | 8,6 | 14,2 | 13,0 | 199,7 | 23,2 | 7,75 | 6 | 134 | 28 | 1,49 | 20,3 | 11 400 | 3 910 | 11,1 | 6,50 | 898 | 307 | 993 | 465 | 0,849 | 17,2 | 0,562 | 57,9 | 93,1
UC 203 x 203 x 100 | 100 | 229,0 | 210,0 | 14,5 | 23,7 | 10,0 | 161,2 | 11,1 | 3,70 | 9 | 108 | 34 | 1,25 | 12,5 | 11 300 | 3 660 | 9,50 | 5,40 | 989 | 349 | 1 150 | 533 | 0,853 | 9,03 | 0,386 | 209 | 127
UC 203 x 203 x 86 | 86,1 | 222,2 | 209,1 | 12,7 | 20,5 | 10,0 | 161,2 | 12,7 | 4,30 | 8 | 110 | 32 | 1,24 | 14,4 | 9 450 | 3 130 | 9,30 | 5,30 | 850 | 299 | 976 | 456 | 0,850 | 10,2 | 0,318 | 137 | 110
UC 203 x 203 x 71 | 71,0 | 215,8 | 206,4 | 10,0 | 17,3 | 10,0 | 161,2 | 16,1 | 5,10 | 7 | 110 | 28 | 1,22 | 17,2 | 7 620 | 2 540 | 9,20 | 5,30 | 706 | 246 | 798 | 374 | 0,853 | 11,9 | 0,250 | 80,1 | 90,4
UC 203 x 203 x 60 | 60,0 | 209,6 | 205,8 | 9,4 | 14,2 | 10,0 | 161,2 | 17,1 | 6,21 | 7 | 110 | 26 | 1,21 | 20,1 | 6 120 | 2 060 | 9,00 | 5,20 | 584 | 201 | 656 | 305 | 0,846 | 14,1 | 0,197 | 47,1 | 76,4
UC 203 x 203 x 52 | 52,0 | 206,2 | 204,3 | 7,9 | 12,5 | 10,0 | 161,2 | 20,4 | 7,06 | 6 | 110 | 24 | 1,20 | 23,0 | 5 260 | 1 780 | 8,90 | 5,20 | 510 | 174 | 567 | 264 | 0,848 | 15,8 | 0,167 | 31,7 | 66,3
UC 203 x 203 x 46 | 46,1 | 203,2 | 203,6 | 7,2 | 11,0 | 10,0 | 161,2 | 22,4 | 8,02 | 6 | 110 | 22 | 1,19 | 25,8 | 4 560 | 1 550 | 8,80 | 5,10 | 449 | 152 | 497 | 231 | 0,846 | 17,7 | 0,143 | 22,1 | 58,7
UC 152 x 152 x 51 | 51,0 | 170,2 | 157,4 | 11,0 | 15,7 | 8,0 | 122,8 | 11,2 | 4,15 | 8 | 84 | 24 | 0,934 | 18,3 | 3 230 | 1 020 | 7,00 | 4,00 | 380 | 130 | 438 | 199 | 0,849 | 10,1 | 0,0609 | 49,1 | 65,2
UC 152 x 152 x 44 | 44,0 | 166,0 | 155,9 | 9,5 | 13,6 | 8,0 | 122,8 | 12,9 | 4,79 | 7 | 84 | 22 | 0,923 | 21,0 | 2 710 | 860 | 6,90 | 3,90 | 326 | 110 | 373 | 169 | 0,849 | 11,4 | 0,0499 | 31,9 | 56,1
UC 152 x 152 x 37 | 37,0 | 161,8 | 154,4 | 8,0 | 11,5 | 8,0 | 122,8 | 15,4 | 5,67 | 6 | 84 | 20 | 0,911 | 24,6 | 2 210 | 706 | 6,80 | 3,90 | 274 | 92 | 309 | 140 | 0,849 | 13,3 | 0,0398 | 19,3 | 47,1
UC 152 x 152 x 30 | 30,0 | 157,6 | 152,9 | 6,5 | 9,4 | 8,0 | 122,8 | 18,9 | 6,94 | 5 | 84 | 18 | 0,900 | 30,0 | 1 750 | 560 | 6,80 | 3,80 | 222 | 73 | 248 | 112 | 0,849 | 15,9 | 0,0308 | 10,6 | 38,3
UC 152 x 152 x 23 | 23,0 | 152,4 | 152,2 | 5,8 | 6,8 | 8,0 | 122,8 | 21,2 | 9,59 | 5 | 84 | 16 | 0,888 | 38,6 | 1 250 | 400 | 6,50 | 3,70 | 164 | 53 | 182 | 80,2 | 0,841 | 20,5 | 0,0212 | 4,69 | 29,2
Te dane zostały pobrane ze strony Orange Book (http://orangebook.arcelormittal.com /pl-pl/dostepne-dane-o-projekcie/polskimi-na/slupy/uc/charakterystyka-ksztaltownikow-wymiary-i-wlasciwosci/) w dniu 09.11.2023 o 14:58
© 2023, SCI i ArcelorMittal Commercial Sections S.A. Dane te podlegają tym samym warunkom, które zostały określone na stronie Orange Book (http://orangebook.arcelormittal.com/terms-conditions/)